## TH
CÔNG TY CỔ PHẦN KHẢO SÁT THIẾT KẾ XÂY DỰNG ĐẤT VIỆT
PHÒNG THÍ NGHIỆM CƠ HỌC ĐẤT VÀ VẬT LIỆU XÂY DỰNG LAS-XD 117
ĐC: Số 39 Bà Triệu - Phạm Ngũ Lão - TP Hải Dương ĐT: 02203 898117 hoặc 0904246624; Web:khaosatdatviet.vn; Email:ksdatviet@gmail.com
BẢNG TỔNG HỢP CHỈ TIÊU CƠ LÝ CÁC LỚP ĐẤT
Công trình: | [6 empty] | XÂY DỰNG, CẢI TẠO TRUNG TÂM BẢO TRỢ XÃ HỘI TỈNH HẢI DƯƠNG | [32 empty] | dfdfd
Địa điểm: | [6 empty] | 93 NGUYỄN LƯƠNG BẰNG, THÀNH PHỐ HẢI DƯƠNG, TỈNH HẢI DƯƠNG | [32 empty] | fdfd
dfdfd
Sè thø tù | Sè hiÖu TN | Sè hiÖu hè khoan | Sè hiÖu mÉu ®Êt | §é s©u lÊy mÉu (m) |  |  | Thµnh phÇn h¹t | [21 empty] | C¸c chØ tiªu c¬ lý cña ®Êt | [10 empty] | dsds
[7 empty] | Cuéi (d¨m) | Sái (s¹n) |  | C¸t |  |  |  |  | Bôi |  | SÐt | §é Èm | KLthÓ tÝch (Dung träng) | KL thÓ tÝch kh« | Khèi l­îng riªng (Tû träng) | HÖ sè rçng | §é lç rçng | §é b·o hßa | Giíi h¹n ch¶y | Giíi h¹n dÎo | ChØ sè dÎo | §é sÖt | HÖ sè nÐn lón | Gãc ma s¸t trong | Lùc dÝnh kÕt | Gãc nghØ kh« cña c¸t | Gãc nghØ ­ít cña c¸t | HÖ sè rçng lín nhÊt cña c¸t | HÖ sè rçng nhá nhÊt cña c¸t | Khèi l­îng TT khi kh« max | Khèi l­îng TT khi kh« min | Søc chÞu t¶i quy ­íc | M« ®un tæng biÕn d¹ng | [9 empty] | Phân loại đất | Phân loại đất (Theo TCVN 9362:2012)
[7 empty] | >10.0 | 10.0-5.0 | 5.0-2.0 | 2.0-1.0 | 1.0-0.5 | 0.5 - 0.25 | 0.25 - 0.1 | 0.1 - 0.05 | 0.05 - 0.01 | 0.01 - 0.005 | < 0.005
[18 empty] | w | g | gd | gs | e | n | Sr | wl | wp | Ip | Is | a1-2 | j | c | jk | jư | emax | emin | gdmax | gdmin | Ro | Eo
[7 empty] | % | [10 empty] | % | g/cm3 | g/cm3 | g/cm3 | - | % | % | % | % | % | - | cm2/kG | ®é | kG/cm2 | ®é | ®é | - | - | g/cm3 | g/cm3 | kG/cm2 | kG/cm2
Lớp 2 : |  |  | Sét pha màu xám vàng, xám ghi, trạng thái dẻo chảy.
1 | 1 | HK1 | 1 | 1.5 | - | 1.7 | 0 | 0 | 0 | 0 | 0 | 0 | 10 | 27 | 28 | 12 | 23 | 29.3 | 1.85 | 1.43 | 2.69 | 0.881 | 46.8 | 89.5 | 32.3 | 17.8 | 14.5 | 0.79 | 0.045 | 945 | 0.124 | [9 empty] | 9 | 45 |  |  | 9.75 |  |  |  | Sét pha màu xám vàng, xám ghi, trạng thái dẻo chảy. | Sét pha, trạng thái dẻo chảy. | Sét pha | màu xám vàng, xám ghi | , trạng thái dẻo chảy.
2 | 2 | HK2 | 1 | 1.8 | - | 2 | 0 | 0 | 0 | 0 | 0 | 0 | 13 | 25 | 26 | 16 | 20 | 26.5 | 1.84 | 1.45 | 2.68 | 0.848 | 45.9 | 83.8 | 29.5 | 14.6 | 14.9 | 0.8 | 0.052 | 835 | 0.119 | [9 empty] | 8 | 35 |  |  | 8.5833 |  |  |  | Sét pha màu xám vàng, xám ghi, trạng thái dẻo chảy. | Sét pha, trạng thái dẻo chảy. | Sét pha | màu xám vàng, xám ghi | , trạng thái dẻo chảy.
3 | 3 | HK3 | 1 | 1.8 | - | 2 | 0 | 0 | 0 | 0 | 0 | 0 | 15 | 24 | 27 | 10 | 24 | 31.2 | 1.84 | 1.4 | 2.69 | 0.921 | 48 | 91.1 | 33.7 | 18.3 | 15.4 | 0.84 | 0.051 | 1002 | 0.128 | [9 empty] | 10 | 2 |  |  | 10.0333 |  |  |  | Sét pha màu xám vàng, xám ghi, trạng thái dẻo chảy. | Sét pha, trạng thái dẻo chảy. | Sét pha | màu xám vàng, xám ghi | , trạng thái dẻo chảy.
|  | 2 | Giá trị TB | [8 empty] | 0 | 13 | 25 | 27 | 13 | 22 | 29 | 1.8433 | 1.4267 | 2.6867 | 0.88333 | 46.9 | 88.1333 | 31.8333 | 16.9 | 14.9 | 0.81 | 0.049333 | 927 | 0.12367 | [6 empty] | 0.84891 | 24 | 100 | 9 | 27.3333 | 9 | 27 | 9.4556 |  |  |  | Sét pha màu xám vàng, xám ghi, trạng thái dẻo chảy. | Sét pha, trạng thái dẻo chảy. | Sét pha | màu xám vàng, xám ghi | , trạng thái dẻo chảy.
Lớp 3 : |  |  | Bùn cát pha màu xám đen, xám ghi.
4 | 4 | HK1 | 2 | 3.5 | - | 3.7 | 0 | 0 | 0 | 0 | 0 | 7 | 18 | 25 | 31 | 10 | 9 | 39 | 1.75 | 1.26 | 2.67 | 1.119 | 52.8 | 93.1 | 38.2 | 32.4 | 5.8 | 1.14 | 0.085 | 654 | 0.065 | [9 empty] | 6 | 54 |  |  | 6.9 |  |  |  | Bùn cát pha màu xám đen, xám ghi. | Bùn cát pha | cát pha | màu xám đen, xám ghi. | Bùn
5 | 5 | HK1 | 3 | 6 | - | 6.2 | 0 | 0 | 0 | 0 | 0 | 11 | 12 | 27 | 30 | 12 | 8 | 39.2 | 1.76 | 1.26 | 2.68 | 1.127 | 53 | 93.2 | 38.1 | 31.9 | 6.2 | 1.18 | 0.074 | 712 | 0.071 | [9 empty] | 7 | 12 |  |  | 7.2 |  |  |  | Bùn cát pha màu xám đen, xám ghi. | Bùn cát pha | cát pha | màu xám đen, xám ghi. | Bùn
6 | 6 | HK2 | 2 | 3.8 | - | 4 | 0 | 0 | 0 | 0 | 0 | 3 | 15 | 23 | 33 | 15 | 11 | 41.5 | 1.76 | 1.24 | 2.68 | 1.161 | 53.7 | 95.8 | 40.8 | 35.1 | 5.7 | 1.12 | 0.126 | 532 | 0.075 | [9 empty] | 5 | 32 |  |  | 5.5333 |  |  |  | Bùn cát pha màu xám đen, xám ghi. | Bùn cát pha | cát pha | màu xám đen, xám ghi. | Bùn
7 | 7 | HK2 | 3 | 5.8 | - | 6 | 0 | 0 | 0 | 0 | 0 | 2 | 18 | 25 | 33 | 10 | 12 | 37.6 | 1.75 | 1.27 | 2.68 | 1.11 | 52.6 | 90.8 | 37.3 | 31.2 | 6.1 | 1.05 | 0.094 | 754 | 0.074 | [9 empty] | 7 | 54 |  |  | 7.9 |  |  |  | Bùn cát pha màu xám đen, xám ghi. | Bùn cát pha | cát pha | màu xám đen, xám ghi. | Bùn
8 | 8 | HK3 | 2 | 3.8 | - | 4 | 0 | 0 | 0 | 0 | 0 | 3 | 16 | 29 | 31 | 12 | 9 | 43.1 | 1.78 | 1.24 | 2.67 | 1.153 | 53.6 | 99.8 | 42.5 | 36.2 | 6.3 | 1.09 | 0.054 | 621 | 0.068 | [9 empty] | 6 | 21 |  |  | 6.35 |  |  |  | Bùn cát pha màu xám đen, xám ghi. | Bùn cát pha | cát pha | màu xám đen, xám ghi. | Bùn
9 | 9 | HK3 | 3 | 5.8 | - | 6 | 0 | 0 | 0 | 0 | 0 | 2 | 18 | 26 | 28 | 15 | 11 | 45.1 | 1.76 | 1.21 | 2.68 | 1.215 | 54.9 | 99.5 | 44.3 | 38.5 | 5.8 | 1.14 | 0.074 | 815 | 0.084 | [9 empty] | 8 | 15 |  |  | 8.25 |  |  |  | Bùn cát pha màu xám đen, xám ghi. | Bùn cát pha | cát pha | màu xám đen, xám ghi. | Bùn
|  | 3 | Giá trị TB |  |  |  | 0 | 0 | 0 | 0 | 0 | 5 | 16 | 26 | 31 | 12 | 10 | 40.9167 | 1.76 | 1.2467 | 2.6767 | 1.1475 | 53.4333 | 95.3667 | 40.2 | 34.2167 | 5.9833 | 1.12 | 0.0845 | 701 | 0.072833 | [6 empty] | 0.55807 | 19 | 100 | 6.5 | 31.3333 | 7 | 1 | 7.0222 |  |  |  | Bùn cát pha màu xám đen, xám ghi. | Bùn cát pha | cát pha | màu xám đen, xám ghi. | Bùn
Lớp 4 : |  |  | Bùn sét pha màu xám ghi, xám đen, đôi chỗ kẹp cát.
10 | 10 | HK1 | 4 | 8 | - | 8.2 | 0 | 0 | 0 | 0 | 0 | 0 | 6 | 16 | 31 | 19 | 28 | 59 | 1.63 | 1.03 | 2.66 | 1.583 | 61.3 | 99.1 | 53.4 | 37.8 | 15.6 | 1.36 | 0.136 | 526 | 0.067 | [9 empty] | 5 | 26 |  |  | 5.4333 |  |  |  | Bùn sét pha màu xám ghi, xám đen, đôi chỗ kẹp cát.. | Bùn sét pha | sét pha | màu xám ghi, xám đen, đôi chỗ kẹp cát.. | Bùn
11 | 11 | HK1 | 5 | 10 | - | 10.2 | 0 | 0 | 0 | 0 | 0 | 0 | 5 | 14 | 35 | 15 | 31 | 43.1 | 1.6 | 1.12 | 2.65 | 1.366 | 57.7 | 83.6 | 39 | 22.7 | 16.3 | 1.25 | 0.113 | 641 | 0.058 | [9 empty] | 6 | 41 |  |  | 6.6833 |  |  |  | Bùn sét pha màu xám ghi, xám đen, đôi chỗ kẹp cát. | Bùn sét pha | sét pha | màu xám ghi, xám đen, đôi chỗ kẹp cát. | Bùn
12 | 12 | HK1 | 6 | 12 | - | 12.2 | 0 | 0 | 0 | 0 | 0 |  | 7 | 12 | 32 | 22 | 27 | 52.5 | 1.66 | 1.09 | 2.66 | 1.44 | 59 | 97 | 48.3 | 34.7 | 13.6 | 1.31 | 0.126 | 532 | 0.069 | [9 empty] | 5 | 32 |  |  | 5.5333 |  |  |  | Bùn sét pha màu xám ghi, xám đen, đôi chỗ kẹp cát. | Bùn sét pha | sét pha | màu xám ghi, xám đen, đôi chỗ kẹp cát. | Bùn
13 | 13 | HK1 | 7 | 14 | - | 14.2 | 0 | 0 | 0 | 0 | 0 |  | 8 | 9 | 38 | 17 | 28 | 49.6 | 1.58 | 1.06 | 2.64 | 1.491 | 59.8 | 87.8 | 47.4 | 33.5 | 13.9 | 1.16 | 0.118 | 520 | 0.058 | [9 empty] | 5 | 20 |  |  | 5.3333 |  |  |  | Bùn sét pha màu xám ghi, xám đen, đôi chỗ kẹp cát. | Bùn sét pha | sét pha | màu xám ghi, xám đen, đôi chỗ kẹp cát. | Bùn
14 | 14 | HK1 | 8 | 16 | - | 16.2 | 0 | 0 | 0 | 0 | 0 | 0 | 9 | 15 | 37 | 15 | 24 | 55.1 | 1.6 | 1.03 | 2.64 | 1.563 | 61 | 93.1 | 50.9 | 35.8 | 15.1 | 1.28 | 0.132 | 439 | 0.052 | [9 empty] | 4 | 39 |  |  | 4.65 |  |  |  | Bùn sét pha màu xám ghi, xám đen, đôi chỗ kẹp cát.. | Bùn sét pha | sét pha | màu xám ghi, xám đen, đôi chỗ kẹp cát.. | Bùn
15 | 15 | HK1 | 9 | 18 | - | 18.2 | 0 | 0 | 0 | 0 | 0 | 0 | 10 | 9 | 32 | 19 | 30 | 51.3 | 1.63 | 1.08 | 2.65 | 1.454 | 59.2 | 93.5 | 45.5 | 28.9 | 16.6 | 1.35 | 0.121 | 551 | 0.061 | [9 empty] | 5 | 51 |  |  | 5.85 |  |  |  | Bùn sét pha màu xám ghi, xám đen, đôi chỗ kẹp cát. | Bùn sét pha | sét pha | màu xám ghi, xám đen, đôi chỗ kẹp cát. | Bùn
16 | 16 | HK1 | 10 | 20 | - | 20.2 | 0 | 0 | 0 | 0 | 0 | 0 | 15 | 15 | 26 | 17 | 27 | 48.9 | 1.64 | 1.1 | 2.66 | 1.418 | 58.6 | 91.7 | 45.4 | 30.9 | 14.5 | 1.24 | 0.109 | 625 | 0.059 | [9 empty] | 6 | 25 |  |  | 6.4167 |  |  |  | Bùn sét pha màu xám ghi, xám đen, đôi chỗ kẹp cát. | Bùn sét pha | sét pha | màu xám ghi, xám đen, đôi chỗ kẹp cát. | Bùn
17 | 17 | HK1 | 11 | 22 | - | 22.2 | 0 | 0 | 0 | 0 | 0 | 0 | 0 | 26 | 30 | 16 | 28 | 53.2 | 1.6 | 1.04 | 2.64 | 1.538 | 60.6 | 91.3 | 48.8 | 33.7 | 15.1 | 1.29 | 0.116 | 539 | 0.057 | [9 empty] | 5 | 39 |  |  | 5.65 |  |  |  | Bùn sét pha màu xám ghi, xám đen, đôi chỗ kẹp cát.. | Bùn sét pha | sét pha | màu xám ghi, xám đen, đôi chỗ kẹp cát.. | Bùn
18 | 18 | HK1 | 12 | 24 | - | 24.2 | 0 | 0 | 0 | 0 | 0 | 0 | 12 | 20 | 27 | 21 | 20 | 37.8 | 1.8 | 1.31 | 2.65 | 1.023 | 50.6 | 97.9 | 35.4 | 21.9 | 13.5 | 1.18 | 0.071 | 614 | 0.075 | [9 empty] | 6 | 14 |  |  | 6.2333 |  |  |  | Bùn sét pha màu xám ghi, xám đen, đôi chỗ kẹp cát. | Bùn sét pha | sét pha | màu xám ghi, xám đen, đôi chỗ kẹp cát. | Bùn
19 | 19 | HK1 | 13 | 26 | - | 26.2 | 0 | 0 | 0 | 0 | 0 | 0 | 0 | 24 | 30 | 24 | 22 | 48.6 | 1.63 | 1.1 | 2.65 | 1.409 | 58.5 | 91.4 | 47.9 | 33.6 | 14.3 | 1.05 | 0.123 | 645 | 0.058 | [9 empty] | 6 | 45 |  |  | 6.75 |  |  |  | Bùn sét pha màu xám ghi, xám đen, đôi chỗ kẹp cát. | Bùn sét pha | sét pha | màu xám ghi, xám đen, đôi chỗ kẹp cát. | Bùn
20 | 20 | HK2 | 4 | 7.8 | - | 8 | 0 | 0 | 0 | 0 | 0 | 0 | 5 | 24 | 25 | 19 | 27 | 53.6 | 1.64 | 1.07 | 2.66 | 1.486 | 59.8 | 95.9 | 51.4 | 35.7 | 15.7 | 1.14 | 0.11 | 528 | 0.066 | [9 empty] | 5 | 28 |  |  | 5.4667 |  |  |  | Bùn sét pha màu xám ghi, xám đen, đôi chỗ kẹp cát. | Bùn sét pha | sét pha | màu xám ghi, xám đen, đôi chỗ kẹp cát. | Bùn
21 | 21 | HK2 | 5 | 9.8 | - | 10 | 0 | 0 | 0 | 0 | 0 | 0 | 0 | 11 | 39 | 22 | 28 | 50.6 | 1.63 | 1.08 | 2.65 | 1.454 | 59.2 | 92.2 | 46.8 | 32.3 | 14.5 | 1.26 | 0.118 | 525 | 0.056 | [9 empty] | 5 | 25 |  |  | 5.4167 |  |  |  | Bùn sét pha màu xám ghi, xám đen, đôi chỗ kẹp cát. | Bùn sét pha | sét pha | màu xám ghi, xám đen, đôi chỗ kẹp cát. | Bùn
22 | 22 | HK2 | 6 | 11.8 | - | 12 | 0 | 0 | 0 | 0 | 0 | 0 | 11 | 18 | 25 | 22 | 24 | 53.2 | 1.61 | 1.05 | 2.66 | 1.533 | 60.5 | 92.3 | 50.5 | 35.4 | 15.1 | 1.18 | 0.112 | 432 | 0.052 | [9 empty] | 4 | 32 |  |  | 4.5333 |  |  |  | Bùn sét pha màu xám ghi, xám đen, đôi chỗ kẹp cát.. | Bùn sét pha | sét pha | màu xám ghi, xám đen, đôi chỗ kẹp cát.. | Bùn
23 | 23 | HK2 | 7 | 13.8 | - | 14 | 0 | 0 | 0 | 0 | 0 | 0 | 0 | 17 | 34 | 19 | 30 | 49.3 | 1.64 | 1.1 | 2.64 | 1.4 | 58.3 | 93 | 47.3 | 34.1 | 13.2 | 1.15 | 0.114 | 625 | 0.057 | [9 empty] | 6 | 25 |  |  | 6.4167 |  |  |  | Bùn sét pha màu xám ghi, xám đen, đôi chỗ kẹp cát. | Bùn sét pha | sét pha | màu xám ghi, xám đen, đôi chỗ kẹp cát. | Bùn
24 | 24 | HK2 | 8 | 15.8 | - | 16 | 0 | 0 | 0 | 0 | 0 | 0 | 5 | 24 | 25 | 19 | 27 | 48 | 1.65 | 1.11 | 2.65 | 1.387 | 58.1 | 91.7 | 45.7 | 29.3 | 16.4 | 1.14 | 0.102 | 547 | 0.063 | [9 empty] | 5 | 47 |  |  | 5.7833 |  |  |  | Bùn sét pha màu xám ghi, xám đen, đôi chỗ kẹp cát. | Bùn sét pha | sét pha | màu xám ghi, xám đen, đôi chỗ kẹp cát. | Bùn
25 | 25 | HK2 | 9 | 17.8 | - | 18 | 0 | 0 | 0 | 0 | 0 | 0 | 14 | 20 | 31 | 10 | 25 | 50.5 | 1.64 | 1.09 | 2.65 | 1.431 | 58.9 | 93.5 | 48.5 | 35 | 13.5 | 1.15 | 0.102 | 756 | 0.084 | [9 empty] | 7 | 56 |  |  | 7.9333 |  |  |  | Bùn sét pha màu xám ghi, xám đen, đôi chỗ kẹp cát. | Bùn sét pha | sét pha | màu xám ghi, xám đen, đôi chỗ kẹp cát. | Bùn
26 | 26 | HK2 | 10 | 19.8 | - | 20 | 0 | 0 | 0 | 0 | 0 | 0 | 11 | 24 | 30 | 13 | 22 | 55.3 | 1.64 | 1.06 | 2.63 | 1.481 | 59.7 | 98.2 | 54.7 | 39.4 | 15.3 | 1.04 | 0.118 | 645 | 0.061 | [9 empty] | 6 | 45 |  |  | 6.75 |  |  |  | Bùn sét pha màu xám ghi, xám đen, đôi chỗ kẹp cát. | Bùn sét pha | sét pha | màu xám ghi, xám đen, đôi chỗ kẹp cát. | Bùn
27 | 27 | HK2 | 11 | 21.8 | - | 22 | 0 | 0 | 0 | 0 | 0 | 0 | 9 | 17 | 33 | 14 | 27 | 55.1 | 1.65 | 1.06 | 2.64 | 1.491 | 59.8 | 97.6 | 52.1 | 36.3 | 15.8 | 1.19 | 0.121 | 614 | 0.072 | [9 empty] | 6 | 14 |  |  | 6.2333 |  |  |  | Bùn sét pha màu xám ghi, xám đen, đôi chỗ kẹp cát. | Bùn sét pha | sét pha | màu xám ghi, xám đen, đôi chỗ kẹp cát. | Bùn
28 | 28 | HK2 | 12 | 23.8 | - | 24 | 0 | 0 | 0 | 0 | 0 | 0 | 12 | 21 | 27 | 12 | 28 | 48.5 | 1.65 | 1.11 | 2.66 | 1.396 | 58.3 | 92.4 | 45.4 | 31.2 | 14.2 | 1.22 | 0.124 | 525 | 0.058 | [9 empty] | 5 | 25 |  |  | 5.4167 |  |  |  | Bùn sét pha màu xám ghi, xám đen, đôi chỗ kẹp cát. | Bùn sét pha | sét pha | màu xám ghi, xám đen, đôi chỗ kẹp cát. | Bùn
29 | 29 | HK2 | 13 | 25 | - | 25.2 | 0 | 0 | 0 | 0 | 0 | 0 | 8 | 23 | 35 | 10 | 24 | 55.2 | 1.63 | 1.05 | 2.65 | 1.524 | 60.4 | 96 | 53 | 37.5 | 15.5 | 1.14 | 0.112 | 832 | 0.075 | [9 empty] | 8 | 32 |  |  | 8.5333 |  |  |  | Bùn sét pha màu xám ghi, xám đen, đôi chỗ kẹp cát.. | Bùn sét pha | sét pha | màu xám ghi, xám đen, đôi chỗ kẹp cát.. | Bùn
30 | 30 | HK2 | 14 | 26.5 | - | 26.7 | 0 | 0 | 0 | 0 | 0 | 0 | 3 | 22 | 34 | 11 | 30 | 51.2 | 1.64 | 1.08 | 2.64 | 1.444 | 59.1 | 93.6 | 47.8 | 33.5 | 14.3 | 1.24 | 0.126 | 514 | 0.067 | [9 empty] | 5 | 14 |  |  | 5.2333 |  |  |  | Bùn sét pha màu xám ghi, xám đen, đôi chỗ kẹp cát. | Bùn sét pha | sét pha | màu xám ghi, xám đen, đôi chỗ kẹp cát. | Bùn
31 | 31 | HK3 | 4 | 7.8 | - | 8 | 0 | 0 | 0 | 0 | 0 | 0 | 9 | 23 | 30 | 13 | 25 | 53.2 | 1.65 | 1.08 | 2.66 | 1.463 | 59.4 | 96.7 | 49.5 | 34.6 | 14.9 | 1.25 | 0.12 | 714 | 0.062 | [9 empty] | 7 | 14 |  |  | 7.2333 |  |  |  | Bùn sét pha màu xám ghi, xám đen, đôi chỗ kẹp cát. | Bùn sét pha | sét pha | màu xám ghi, xám đen, đôi chỗ kẹp cát. | Bùn
32 | 32 | HK3 | 5 | 9.8 | - | 10 | 0 | 0 | 0 | 0 | 0 | 0 | 4 | 17 | 39 | 12 | 28 | 50.3 | 1.65 | 1.1 | 2.65 | 1.409 | 58.5 | 94.6 | 47 | 30.3 | 16.7 | 1.2 | 0.118 | 624 | 0.055 | [9 empty] | 6 | 24 |  |  | 6.4 |  |  |  | Bùn sét pha màu xám ghi, xám đen, đôi chỗ kẹp cát. | Bùn sét pha | sét pha | màu xám ghi, xám đen, đôi chỗ kẹp cát. | Bùn
33 | 33 | HK3 | 6 | 11.8 | - | 12 | 0 | 0 | 0 | 0 | 0 | 4 | 14 | 20 | 31 | 11 | 20 | 37.8 | 1.8 | 1.31 | 2.64 | 1.015 | 50.4 | 98.3 | 35.4 | 21.9 | 13.5 | 1.18 | 0.071 | 614 | 0.075 | [9 empty] | 6 | 14 |  |  | 6.2333 |  |  |  | Bùn sét pha màu xám ghi, xám đen, đôi chỗ kẹp cát. | Bùn sét pha | sét pha | màu xám ghi, xám đen, đôi chỗ kẹp cát. | Bùn
34 | 34 | HK3 | 7 | 13.8 | - | 14 | 0 | 0 | 0 | 0 | 0 | 0 | 11 | 24 | 30 | 13 | 22 | 48.6 | 1.63 | 1.1 | 2.65 | 1.409 | 58.5 | 91.4 | 47.9 | 33.6 | 14.3 | 1.05 | 0.123 | 645 | 0.058 | [9 empty] | 6 | 45 |  |  | 6.75 |  |  |  | Bùn sét pha màu xám ghi, xám đen, đôi chỗ kẹp cát. | Bùn sét pha | sét pha | màu xám ghi, xám đen, đôi chỗ kẹp cát. | Bùn
35 | 35 | HK3 | 8 | 15.8 | - | 16 | 0 | 0 | 0 | 0 | 0 | 4 | 10 | 23 | 25 | 7 | 31 | 53.6 | 1.64 | 1.07 | 2.64 | 1.467 | 59.5 | 96.5 | 51.4 | 35.7 | 15.7 | 1.14 | 0.11 | 528 | 0.066 | [9 empty] | 5 | 28 |  |  | 5.4667 |  |  |  | Bùn sét pha màu xám ghi, xám đen, đôi chỗ kẹp cát. | Bùn sét pha | sét pha | màu xám ghi, xám đen, đôi chỗ kẹp cát. | Bùn
36 | 36 | HK3 | 9 | 17.8 | - | 18 | 0 | 0 | 0 | 0 | 0 | 2 | 12 | 18 | 28 | 12 | 28 | 50.6 | 1.63 | 1.08 | 2.65 | 1.454 | 59.2 | 92.2 | 46.8 | 32.3 | 14.5 | 1.26 | 0.118 | 525 | 0.056 | [9 empty] | 5 | 25 |  |  | 5.4167 |  |  |  | Bùn sét pha màu xám ghi, xám đen, đôi chỗ kẹp cát. | Bùn sét pha | sét pha | màu xám ghi, xám đen, đôi chỗ kẹp cát. | Bùn
37 | 37 | HK3 | 10 | 19.8 | - | 20 | 0 | 0 | 0 | 0 | 0 | 0 | 8 | 23 | 35 | 10 | 24 | 53.2 | 1.61 | 1.05 | 2.66 | 1.533 | 60.5 | 92.3 | 50.5 | 35.4 | 15.1 | 1.18 | 0.112 | 432 | 0.052 | [9 empty] | 4 | 32 |  |  | 4.5333 |  |  |  | Bùn sét pha màu xám ghi, xám đen, đôi chỗ kẹp cát.. | Bùn sét pha | sét pha | màu xám ghi, xám đen, đôi chỗ kẹp cát.. | Bùn
38 | 38 | HK3 | 11 | 21.8 | - | 22 | 0 | 0 | 0 | 0 | 0 | 0 | 3 | 22 | 34 | 11 | 30 | 49.3 | 1.64 | 1.1 | 2.65 | 1.409 | 58.5 | 92.7 | 47.3 | 34.1 | 13.2 | 1.15 | 0.114 | 625 | 0.057 | [9 empty] | 6 | 25 |  |  | 6.4167 |  |  |  | Bùn sét pha màu xám ghi, xám đen, đôi chỗ kẹp cát. | Bùn sét pha | sét pha | màu xám ghi, xám đen, đôi chỗ kẹp cát. | Bùn
39 | 39 | HK3 | 12 | 23.5 | - | 23.7 | 0 | 0 | 0 | 0 | 0 | 5 | 9 | 20 | 30 | 9 | 27 | 48 | 1.65 | 1.11 | 2.63 | 1.369 | 57.8 | 92.2 | 45.7 | 29.3 | 16.4 | 1.14 | 0.102 | 547 | 0.063 | [9 empty] | 5 | 47 |  |  | 5.7833 |  |  |  | Bùn sét pha màu xám ghi, xám đen, đôi chỗ kẹp cát. | Bùn sét pha | sét pha | màu xám ghi, xám đen, đôi chỗ kẹp cát. | Bùn
40 | 40 | HK3 | 13 | 25.5 | - | 25.7 | 0 | 0 | 0 | 0 | 0 | 0 | 4 | 17 | 39 | 12 | 28 | 53.9 | 1.65 | 1.07 | 2.66 | 1.486 | 59.8 | 96.5 | 49.6 | 33 | 16.6 | 1.26 | 0.118 | 439 | 0.055 | [9 empty] | 4 | 39 |  |  | 4.65 |  |  |  | Bùn sét pha màu xám ghi, xám đen, đôi chỗ kẹp cát. | Bùn sét pha | sét pha | màu xám ghi, xám đen, đôi chỗ kẹp cát. | Bùn
41 | 41 | HK3 | 14 | 26.2 | - | 26.4 | 0 | 0 | 0 | 0 | 0 | 0 | 12 | 16 | 35 | 13 | 24 | 52.6 | 1.62 | 1.06 | 2.65 | 1.5 | 60 | 92.9 | 48.7 | 34.1 | 14.6 | 1.27 | 0.115 | 644 | 0.064 | [9 empty] | 6 | 44 |  |  | 6.7333 |  |  |  | Bùn sét pha màu xám ghi, xám đen, đôi chỗ kẹp cát.. | Bùn sét pha | sét pha | màu xám ghi, xám đen, đôi chỗ kẹp cát.. | Bùn
|  | 4 | Giá trị TB |  |  |  | 0 | 0 | 0 | 0 | 0 | 0 | 8 | 19 | 32 | 15 | 26 | 50.6469 | 1.6425 | 1.0922 | 2.6491 | 1.4321 | 58.7656 | 93.7219 | 47.6 | 32.7 | 14.9 | 1.2 | 0.11391 | 560 | 0.062125 | [6 empty] | 0.47499 | 13 | 100 | 5.4688 | 31.625 | 5 | 60 | 5.9958 |  |  |  | Bùn sét pha màu xám ghi, xám đen, đôi chỗ kẹp cát. | Bùn sét pha | sét pha | màu xám ghi, xám đen, đôi chỗ kẹp cát. | Bùn
Lớp 5 : |  |  | Cát mịn màu xám ghi, trạng thái chặt vừa.
42 | 42 | HK1 | 14 | 28 | - | 28.45 | 0 | 0 | 0 | 0 | 26 | 18 | 42 | 14 |  |  |  | gs: 2.65 |  |  |  | 3241 | 2544 | 1.0385 | 0.64596 | 1.61 | 1.3 |  |  |  | 32 | 41 |  |  | 25 | 44 |  |  | Cát hạt mịn màu xám ghi. | Cát hạt mịn | Cát hạt mịn | màu xám ghi
43 | 43 | HK1 | 15 | 30 | - | 30.45 | 0 | 0 | 0 | 0 | 12 | 24 | 51 | 13 |  |  |  | gs: 2.66 |  |  |  | 3125 | 2618 | 1.062 | 0.64198 | 1.62 | 1.29 |  |  |  | 31 | 25 |  |  | 26 | 18 |  |  | Cát hạt mịn màu xám ghi. | Cát hạt mịn | Cát hạt mịn | màu xám ghi
44 | 44 | HK2 | 15 | 28 | - | 28.45 | 0 | 0 | 0 | 0 | 13 | 26 | 48 | 13 |  |  |  | gs: 2.65 |  |  |  | 3325 | 2530 | 1.0229 | 0.65625 | 1.6 | 1.31 |  |  |  | 33 | 25 |  |  | 25 | 30 |  |  | Cát hạt mịn màu xám ghi. | Cát hạt mịn | Cát hạt mịn | màu xám ghi
45 | 45 | HK2 | 16 | 29.8 | - | 30.25 | 0 | 0 | 0 | 0 | 4 | 17 | 65 | 14 |  |  |  | gs: 2.65 |  |  |  | 3208 | 2609 | 1.0229 | 0.64596 | 1.61 | 1.31 |  |  |  | 32 | 8 |  |  | 26 | 9 |  |  | Cát hạt mịn màu xám ghi. | Cát hạt mịn | Cát hạt mịn | màu xám ghi
46 | 46 | HK3 | 15 | 29 | - | 29.45 | 0 | 0 | 0 | 0 | 8 | 22 | 54 | 16 |  |  |  | gs: 2.66 |  |  |  | 3239 | 2532 | 1.0462 | 0.64198 | 1.62 | 1.3 |  |  |  | 32 | 39 |  |  | 25 | 32 |  |  | Cát hạt mịn màu xám ghi. | Cát hạt mịn | Cát hạt mịn | màu xám ghi
47 | 47 | HK3 | 16 | 31 | - | 31.45 | 0 | 0 | 0 | 0 | 16 | 25 | 49 | 10 |  |  |  | gs: 2.65 |  |  |  | 3154 | 2518 | 1.0543 | 0.65625 | 1.6 | 1.29 |  |  |  | 31 | 54 |  |  | 25 | 18 |  |  | Cát hạt mịn màu xám ghi. | Cát hạt mịn | Cát hạt mịn | màu xám ghi
|  | 5 | Giá trị TB |  |  |  | 0 | 0 | 0 | 0 | 13 | 22 | 52 | 13 | 0 | 0 | 0 | gs: 2.6533 |  |  |  | 3222 | 2545 | 1.0411 | 0.64806 | 1.61 | 1.3 |  |  | 100 | 31.8333 | 32 | 32 | 22 | 25.3333 | 25.1667 | 25 | 45 | Cát hạt mịn màu xám ghi. | Cát hạt mịn | Cát hạt mịn | màu xám ghi
Lớp 6 : |  |  | Sét pha màu xám nâu, xám ghi, trạng thái dẻo mềm.
48 | 48 | HK1 | 16 | 32 | - | 32.2 | 0 | 0 | 0 | 0 | 0 | 0 | 8 | 21 | 32 | 13 | 26 | 26.4 | 1.88 | 1.49 | 2.68 | 0.799 | 44.4 | 88.6 | 31.6 | 15.4 | 16.2 | 0.68 | 0.031 | 1106 | 0.129 | [9 empty] | 11 | 6 |  |  | 11.1 |  |  |  | Sét pha màu xám nâu, xám ghi, trạng thái dẻo mềm. | Sét pha, trạng thái dẻo mềm. | Sét pha | màu xám nâu, xám ghi | , trạng thái dẻo mềm.
49 | 49 | HK2 | 17 | 31.8 | - | 32 | 0 | 0 | 0 | 0 | 0 | 2 | 13 | 22 | 27 | 12 | 24 | 28.4 | 1.86 | 1.45 | 2.68 | 0.848 | 45.9 | 89.8 | 33.7 | 18.1 | 15.6 | 0.66 | 0.028 | 1125 | 0.113 | [9 empty] | 11 | 25 |  |  | 11.4167 |  |  |  | Sét pha màu xám nâu, xám ghi, trạng thái dẻo mềm. | Sét pha, trạng thái dẻo mềm. | Sét pha | màu xám nâu, xám ghi | , trạng thái dẻo mềm.
50 | 50 | HK3 | 17 | 33 | - | 33.2 | 0 | 0 | 0 | 0 | 0 | 3 | 7 | 18 | 34 | 11 | 27 | 30.5 | 1.87 | 1.43 | 2.69 | 0.881 | 46.8 | 93.1 | 35.4 | 19.1 | 16.3 | 0.7 | 0.04 | 1058 | 0.168 | [9 empty] | 10 | 58 |  |  | 10.9667 |  |  |  | Sét pha màu xám nâu, xám ghi, trạng thái dẻo mềm. | Sét pha, trạng thái dẻo mềm. | Sét pha | màu xám nâu, xám ghi | , trạng thái dẻo mềm.
` |  | 6 | Giá trị TB | [8 empty] | 2 | 9 | 20 | 31 | 12 | 26 | 28.4333 | 1.87 | 1.4567 | 2.6833 | 0.84267 | 45.7 | 90.5 | 33.5667 | 17.5333 | 16.0333 | 0.68 | 0.033 | 1110 | 0.13667 | [6 empty] | 0.97506 | 107 | 100 | 10.6667 | 29.6667 | 11 | 10 | 11.1611 |  |  |  | Sét pha màu xám nâu, xám ghi, trạng thái dẻo mềm. | Sét pha, trạng thái dẻo mềm. | Sét pha | màu xám nâu, xám ghi | , trạng thái dẻo mềm.
Lớp 7 : |  |  | Cát mịn màu xám ghi, trạng thái chặt vừa.
51 | 51 | HK1 | 17 | 34 | - | 34.45 | 0 | 0 | 0 | 0 | 10 | 18 | 58 | 14 |  |  |  | gs: 2.65 |  |  |  | 3208 | 2508 | 1.0385 | 0.64596 | 1.61 | 1.3 |  |  |  | 32 | 8 |  |  | 25 | 8 |  |  | Cát hạt mịn màu xám ghi. | Cát hạt mịn | Cát hạt mịn | màu xám ghi
52 | 52 | HK2 | 18 | 34.5 | - | 34.95 | 0 | 0 | 0 | 0 | 2 | 24 | 61 | 13 |  |  |  | gs: 2.66 |  |  |  | 3115 | 2635 | 1.062 | 0.64198 | 1.62 | 1.29 |  |  |  | 31 | 15 |  |  | 26 | 35 |  |  | Cát hạt mịn màu xám ghi. | Cát hạt mịn | Cát hạt mịn | màu xám ghi
53 | 53 | HK3 | 18 | 34.5 | - | 34.95 | 0 | 0 | 0 | 0 | 7 | 26 | 55 | 12 |  |  |  | gs: 2.65 |  |  |  | 3226 | 2518 | 1.0543 | 0.65625 | 1.6 | 1.29 |  |  |  | 32 | 26 |  |  | 25 | 18 |  |  | Cát hạt mịn màu xám ghi. | Cát hạt mịn | Cát hạt mịn | màu xám ghi
|  | 7 | Giá trị TB |  |  |  | 0 | 0 | 0 | 0 | 6 | 23 | 58 | 13 | 0 | 0 | 0 | gs: 2.6533 |  |  |  | 3156 | 2540 | 1.0516 | 0.64806 | 1.61 | 1.2933 |  |  | 100 | 31.6667 | 16.3333 | 31 | 56 | 25.3333 | 20.3333 | 25 | 40 | Cát hạt mịn màu xám ghi. | Cát hạt mịn | Cát hạt mịn | màu xám ghi
[42 empty] | ak | au | gmax | gmin
[8 empty] | TỔNG HỢP | [9 empty] | gs: KIỂM TRA | [9 empty] | CÔNG TY CP KHẢO SÁT THIẾT KẾ XÂY DỰNG ĐẤT VIỆT |  |  | Cat nho | 30-34 | 23-27 | 1.58-1.63 | 1.28-1.32
[41 empty] | Cat trung | 30-32 | 23-26 | 1.7-1.75 | 1.4-1.45
[41 empty] | Cat tho | 29-31 | 22-25 | 1.78-1.83 | 1.55-1.6
[8 empty] | Ks. Hoµng V¨n Qu©n | [9 empty] | gs: Ks. NguyÔn V¨n Träng | [12 empty] | 0.6