## TH
CÔNG TY CỔ PHẦN KHẢO SÁT THIẾT KẾ XÂY DỰNG ĐẤT VIỆT
PHÒNG THÍ NGHIỆM CƠ HỌC ĐẤT VÀ VẬT LIỆU XÂY DỰNG LAS-XD 117
ĐC: Lô 2.1-12 Đường Trường Chinh, phường Tân Bình, Thành phố Hải Dương, tỉnh Hải Dương ĐT: 02203 898117 hoặc 0904246624; Web:khaosatdatviet.vn; Email:ksdatviet@gmail.com
BẢNG TỔNG HỢP CHỈ TIÊU CƠ LÝ CÁC LỚP ĐẤT
Công trình: | [6 empty] | NHÀ LÀM VIỆC CÔNG TY TẠI KHU TRUNG TÂM ĐIỀU HÀNH KCN CỘNG HÒA CHÍ LINH ( GIAI ĐOẠN 1 - ĐIỀU CHỈNH)
Địa điểm: | [6 empty] | THÀNH PHỐ CHÍ LINH, TỈNH HẢI DƯƠNG
Sè thø tù | Sè hiÖu TN | Sè hiÖu hè khoan | Sè hiÖu mÉu ®Êt | §é s©u lÊy mÉu (m) |  |  | Thµnh phÇn h¹t | [21 empty] | C¸c chØ tiªu c¬ lý cña ®Êt
[7 empty] | Cuéi (d¨m) | Sái (s¹n) |  | C¸t |  |  |  |  | Bôi |  | SÐt | §é Èm | KLthÓ tÝch (Dung träng) | KL thÓ tÝch kh« | Khèi l­îng riªng (Tû träng) | HÖ sè rçng | §é lç rçng | §é b·o hßa | Giíi h¹n ch¶y | Giíi h¹n dÎo | ChØ sè dÎo | §é sÖt | HÖ sè nÐn lón | Gãc ma s¸t trong | Lùc dÝnh kÕt | Gãc nghØ kh« cña c¸t | Gãc nghØ ­ít cña c¸t | HÖ sè rçng lín nhÊt cña c¸t | HÖ sè rçng nhá nhÊt cña c¸t | Khèi l­îng TT khi kh« max | Khèi l­îng TT khi kh« min | Søc chÞu t¶i quy ­íc | M« ®un tæng biÕn d¹ng
[7 empty] | >10.0 | 10.0-5.0 | 5.0-2.0 | 2.0-1.0 | 1.0-0.5 | 0.5 - 0.25 | 0.25 - 0.1 | 0.1 - 0.05 | 0.05 - 0.01 | 0.01 - 0.005 | < 0.005
[18 empty] | w | g | gd | gs | e | n | Sr | wl | wp | Ip | Is | a1-2 | j | c | jk | jư | emax | emin | gdmax | gdmin | Ro | Eo
[7 empty] | % | [10 empty] | % | g/cm3 | g/cm3 | g/cm3 | - | % | % | % | % | % | - | cm2/kG | ®é | kG/cm2 | ®é | ®é | - | - | g/cm3 | g/cm3 | kG/cm2 | kG/cm2
Lớp 2 : |  |  | Á cát màu xám đen, xám ghi, trạng thái chảy.
1 | 1 | HK1 | 1 | 4.2 | - | 4.4 | 0 | 0 | 0 | 0 | 4 | 12 | 19 | 25 | 19 | 9 | 12 | 39.6125 | 1.79 | 1.28 | 2.65 | 1.07 | 51.7 | 98.1 | 39.9 | 34.4 | 5.5 | 0.95 | 0.029 | 1028 | 0.095
2 | 2 | HK2 | 1 | 3.3 | - | 3.5 | 0 | 0 | 0 | 0 | 5 | 8 | 18 | 26 | 20 | 11 | 12 | 44.4815 | 1.75 | 1.21 | 2.66 | 1.198 | 54.5 | 98.8 | 44.9 | 40.8 | 4.12 | 0.9 | 0.035 | 1005 | 0.09
3 | 3 | HK2 | 2 | 5.2 | - | 5.4 | 0 | 0 | 0 | 0 | 7 | 10 | 21 | 21 | 23 | 10 | 8 | 41.7187 | 1.77 | 1.25 | 2.64 | 1.112 | 52.7 | 99 | 42.3 | 37.6 | 4.66 | 0.88 | 0.044 | 937 | 0.108
4 | 4 | HK3 | 1 | 3 | - | 3.2 | 0 | 0 | 0 | 0 | 4 | 11 | 20 | 27 | 18 | 11 | 9 | 42.9735 | 1.76 | 1.23 | 2.65 | 1.154 | 53.6 | 98.7 | 43.1 | 39 | 4.12 | 0.96 | 0.051 | 1103 | 0.111
5 | 5 | HK3 | 2 | 5.1 | - | 5.3 | 0 | 0 | 0 | 0 | 6 | 10 | 17 | 25 | 18 | 13 | 11 | 42.743 | 1.75 | 1.23 | 2.65 | 1.154 | 53.6 | 98.2 | 42.8 | 37.7 | 5.08 | 1 | 0.042 | 1031 | 0.099
|  | 2 | Giá trị TB |  |  |  | 0 | 0 | 0 | 0 | 5 | 10 | 19 | 25 | 20 | 11 | 10 | 42.3059 | 1.764 | 1.24 | 2.65 | 1.1376 | 53.22 | 98.56 | 42.6 | 37.9 | 4.7 | 0.938 | 0.0402 | 1021 | 0.1006 | [6 empty] | 0.76932 | 39
Lớp 3 : |  |  | Cát hạt thô màu xám trắng, xám vàng, trạng thái xốp.
6 | 6 | HK1 | 2 | 6.5 | - | 6.95 | 0 | 0 | 0 | 3 | 5 | 51 | 23 | 18 |  |  |  | gs: 2.66 |  |  |  | 3612 | 2856 | 0.88385 | 0.58333 | 1.68 | 1.412
7 | 7 | HK1 | 3 | 7.2 | - | 7.65 | 0 | 0 | 0 | 2 | 3 | 50 | 25 | 20 |  |  |  | gs: 2.67 |  |  |  | 3452 | 2745 | 0.90714 | 0.57059 | 1.7 | 1.4
8 | 8 | HK2 | 3 | 6.2 | - | 6.65 | 0 | 0 | 0 | 5 | 3 | 49 | 24 | 19 |  |  |  | gs: 2.66 |  |  |  | 3385 | 2690 | 0.87324 | 0.54651 | 1.72 | 1.42
9 | 9 | HK2 | 4 | 7.6 | - | 8.05 | 0 | 0 | 0 | 7 | 4 | 48 | 23 | 18 |  |  |  | gs: 2.67 |  |  |  | 3523 | 2810 | 0.90714 | 0.57059 | 1.7 | 1.4
10 | 10 | HK3 | 3 | 7.2 | - | 7.65 | 0 | 0 | 0 | 3 | 3 | 51 | 26 | 17 |  |  |  | gs: 2.66 |  |  |  | 3452 | 2805 | 0.92754 | 0.57396 | 1.69 | 1.38
11 | 11 | HK3 | 4 | 8.3 | - | 8.75 | 0 | 0 | 0 | 3 | 6 | 51 | 24 | 16 |  |  |  | gs: 2.65 |  |  |  | 3365 | 2666 | 0.90647 | 0.54971 | 1.71 | 1.39
|  | 3 | Giá trị TB |  |  |  | 0 | 0 | 0 | 4 | 4 | 50 | 24 | 18 | 0 | 0 | 0 | gs: 2.6617 |  |  |  | 3458 | 2755 | 0.9009 | 0.56578 | 1.7 | 1.4003
Lớp 4 : |  |  | Cát hạt thô vừa màu xám trắng, xám vàng, trạng thái chặt vừa.
12 | 12 | HK1 | 3 | 8.6 | - | 9.05 | 0 | 0 | 0 | 0 | 3 | 53 | 25 | 19 |  |  |  | gs: 2.67 |  |  |  | 3456 | 2717 | 0.89362 | 0.58929 | 1.68 | 1.41
13 | 13 | HK1 | 4 | 10.2 | - | 10.65 | 0 | 0 | 0 | 0 | 7 | 51 | 22 | 20 |  |  |  | gs: 2.65 |  |  |  | 3359 | 2634 | 0.96296 | 0.55882 | 1.7 | 1.35
14 | 14 | HK1 | 5 | 11.5 | - | 11.95 | 0 | 0 | 0 | 0 | 7 | 56 | 22 | 15 |  |  |  | gs: 2.66 |  |  |  | 3410 | 2649 | 0.93595 | 0.53757 | 1.73 | 1.374
15 | 15 | HK2 | 4 | 9.3 | - | 9.75 | 0 | 0 | 0 | 0 | 3 | 45 | 32 | 20 |  |  |  | gs: 2.67 |  |  |  | 3325 | 2512 | 0.93478 | 0.61818 | 1.65 | 1.38
16 | 16 | HK2 | 5 | 11.4 | - | 11.85 | 0 | 0 | 0 | 0 | 3 | 59 | 23 | 15 |  |  |  | gs: 2.66 |  |  |  | 3505 | 2336 | 0.82192 | 0.52 | 1.75 | 1.46
17 | 17 | HK3 | 4 | 9.5 | - | 9.95 | 0 | 0 | 0 | 0 | 5 | 49 | 31 | 15 |  |  |  | gs: 2.65 |  |  |  | 3352 | 2658 | 0.87943 | 0.5407 | 1.72 | 1.41
18 | 18 | HK3 | 5 | 11.3 | - | 11.75 | 0 | 0 | 0 | 0 | 3 | 51 | 28 | 18 |  |  |  | gs: 2.66 |  |  |  | 3270 | 2557 | 0.95588 | 0.55556 | 1.71 | 1.36
|  | 4 | Giá trị TB |  |  |  | 0 | 0 | 0 | 0 | 4 | 52 | 26 | 17 | 0 | 0 | 0 | gs: 2.66 |  |  |  | 3405 | 2603 | 0.91208 | 0.56002 | 1.7057 | 1.392
[8 empty] | TỔNG HỢP | [9 empty] | gs: KIỂM TRA | [9 empty] | CÔNG TY CP KHẢO SÁT THIẾT KẾ XÂY DỰNG ĐẤT VIỆT
[8 empty] | Ks. Đỗ Thế Long | [9 empty] | gs: Ks. Nguyễn Văn Trọng