## 2-LOP
BẢNG TỔNG HỢP KẾT QUẢ THÍ NGHIỆM MẪU ĐẤT
Công trình: Trường mầm non Tân Bình và giao thông kết nối
Địa điểm xây dựng: Khu 8 - Phường Tân Bình - Thành phố Hải Dương - Tỉnh Hải Dương
Sè hiÖu mÉu ®Êt tN | Sè hiÖu Hè khoan | Sè hiÖu mÉu | chiÒu s©u lÊy mÉu |  |  | Thµnh phÇn h¹t | [9 empty] | TÝnh chÊt vËt lý | [10 empty] | TN c¾t |  |  | HÖ sè nÐn lón | Sè bóa trung b×nh SPT N 30 | M« ®uyn biÕn d¹ng E 0 | Søc chÞu t¶I quy ­íc R0 | Ph©n lo¹i ®Êt theo quy ph¹m
[6 empty] | H¹t s¹n - sái |  |  | H¹t c¸t |  |  |  | H¹t bôi |  | H¹t sÐt | §é | KL | KL | Khèi | §é | HÖ | §é | Giíi | Giíi | ChØ | §é | Gãc |  | Lùc | HÖ sè nÐn lón a(1-2)
[6 empty] | 10 | 5 | 2 | 0.5 | 0.25 | 0.1 | 0.05 | 0.01 | 0.005 | <0.005 | Èm | TT | TT | l­îng |  | sè | b·o | h¹n | h¹n | sè | sÖt | M/s¸t |  | dÝnh
[6 empty] | _ | _ | _ | _ | _ | _ | _ | _ | _ |  | TN | TN | kh« | riªng | rçng | rçng | hoµ | ch¶y | dÎo | dÎo |  | trong |  | kÕt
[6 empty] | 20 | 10 | 5 | 1 | 0.5 | 0.25 | 0.1 | 0.05 | 0.01 |  | W | g0 | gc | rc | n | e0 | G | WL | WP | IP | B | j |  | C
[6 empty] | (%) | (%) | (%) | (%) | (%) | (%) | (%) | (%) | (%) | (%) | (%) | (g/cm3) |  |  | (%) | ------- | (%) | (%) | (%) | (%) | ------- | (®é) |  | (kG/cm2) | (cm2/kG) |  | (kG/cm2) |  | ------------------------
| 2 |  | 3 |  |  | 4 | 5 | 6 | 7 | 8 | 9 | 10 | 11 | 12 | 13 | 14 | 15 | 16 | 17 | 18 | 19 | 20 | 21 | 22 | 23 | 24 | 25 |  | 26 | 27 | 28 | 29 | 30 | 31
4 | HK2 | 1 | 2 | - | 2.2 | [6 empty] | 16.8 | 27.6 | 30.8 | 24.8 | 32.18 | 1.88 | 1.422303 | 2.69 | 47.12629 | 0.8912989 | 97.1214 | 38.714 | 23.864 | 14.85 | 0.56 | 11 | 25 | 0.166 | 0.05 |  |  |  | SÐt pha dÎo mÒm
Trung b×nh líp 3 | [11 empty] | 16.8 | 27.6 | 30.8 | 24.8 | 32.18 | 1.88 | 1.422303 | 2.69 | 47.12629 | 0.8912989 | 97.1214 | 38.714 | 23.864 | 14.85 | 0.56 | 11 | 25 | 0.166 | 0.05 | 4 | 37.52337 | 0.875024 | SÐt pha dÎo mÒm
5 | HK1 | 4 | 11 | - | 11.2 | [5 empty] | 10.3 | 13.9 | 23.8 | 31.2 | 20.8 | 43.05 | 1.77 | 1.23733 | 2.66 | 53.48385 | 1.149791 | 99.59463 | 39.666 | 25.566 | 14.1 | 1.24 | 3 | 15 | 0.083 | 0.125 |  |  |  | Bïn sÐt pha
6 | HK1 | 5 | 13.2 | - | 13.4 | [5 empty] | 6.1 | 11.2 | 27.2 | 34.2 | 21.3 | 41.39 | 1.78 | 1.258929 | 2.67 | 52.84909 | 1.12085 | 98.59598 | 38.716 | 25.346 | 13.37 | 1.2 | 5 | 45 | 0.094 | 0.121 |  |  |  | Bïn sÐt pha
7 | HK1 | 6 | 15.2 | - | 15.4 | [5 empty] | 5.9 | 15.5 | 28 | 28.9 | 21.7 | 42.38 | 1.76 | 1.236129 | 2.67 | 53.70305 | 1.159969 | 97.54965 | 39.4253 | 25.3553 | 14.07 | 1.21 | 3 | 35 | 0.079 | 0.122 |  |  |  | Bïn sÐt pha
8 | HK1 | 7 | 17 | - | 17.2 | [5 empty] | 4.4 | 14.2 | 29.6 | 28.2 | 23.6 | 45.19 | 1.73 | 1.191542 | 2.66 | 55.20518 | 1.232401 | 97.53756 | 40.8835 | 26.0335 | 14.85 | 1.29 | 2 | 30 | 0.072 | 0.137 |  |  |  | Bïn sÐt pha
9 | HK1 | 8 | 19.3 | - | 19.5 | [5 empty] | 8 | 11.8 | 36.2 | 22.5 | 21.5 | 41.63 | 1.78 | 1.256796 | 2.65 | 52.57374 | 1.108537 | 99.51815 | 39.0758 | 24.8858 | 14.19 | 1.18 | 5 | 5 | 0.086 | 0.119 |  |  |  | Bïn sÐt pha
10 | HK2 | 2 | 4.3 | - | 4.5 | [5 empty] | 4.5 | 17.2 | 33.4 | 21.6 | 23.3 | 39.49 | 1.79 | 1.283246 | 2.67 | 51.93835 | 1.080661 | 97.56835 | 37.7128 | 22.9028 | 14.81 | 1.12 | 4 | 45 | 0.091 | 0.124 |  |  |  | Bïn sÐt pha
11 | HK2 | 3 | 6 | - | 6.2 | [5 empty] | 9.4 | 13.6 | 33 | 23.9 | 20.1 | 40.21 | 1.78 | 1.269524 | 2.66 | 52.27352 | 1.095273 | 97.65474 | 37.9588 | 23.8888 | 14.07 | 1.16 | 3 | 45 | 0.084 | 0.116 |  |  |  | Bïn sÐt pha
12 | HK2 | 4 | 8 | - | 8.2 | [5 empty] | 10.2 | 13.4 | 22.6 | 31.2 | 22.6 | 46.23 | 1.74 | 1.189906 | 2.66 | 55.26668 | 1.23547 | 99.53442 | 38.6457 | 24.3357 | 14.31 | 1.53 | 2 | 30 | 0.071 | 0.136 |  |  |  | Bïn sÐt pha
13 | HK2 | 5 | 10.2 | - | 10.4 | [5 empty] | 9.9 | 15.9 | 23.1 | 30.2 | 20.9 | 42.36 | 1.78 | 1.250351 | 2.67 | 53.17037 | 1.1354 | 99.61353 | 38.9688 | 24.8388 | 14.13 | 1.24 | 4 | 15 | 0.083 | 0.125 |  |  |  | Bïn sÐt pha
14 | HK2 | 6 | 12 | - | 12.2 | [5 empty] | 8.6 | 17 | 27.2 | 24.5 | 22.7 | 43.49 | 1.77 | 1.233535 | 2.67 | 53.80017 | 1.16451 | 99.71429 | 41.6323 | 27.3423 | 14.29 | 1.13 | 4 | 20 | 0.08 | 0.121 |  |  |  | Bïn sÐt pha
15 | HK2 | 7 | 14 | - | 14.2 | [5 empty] | 11.3 | 16.2 | 23.4 | 25.8 | 23.3 | 43.65 | 1.76 | 1.2252 | 2.66 | 53.93984 | 1.171074 | 99.14746 | 40.784 | 26.454 | 14.33 | 1.2 | 3 | 35 | 0.079 | 0.122 |  |  |  | Bïn sÐt pha
16 | HK2 | 8 | 16 | - | 16.2 | [5 empty] | 11.5 | 18.8 | 21.6 | 26.9 | 21.2 | 47.14 | 1.72 | 1.168955 | 2.66 | 56.05433 | 1.275537 | 98.30556 | 40.1918 | 26.0118 | 14.18 | 1.49 | 2 | 30 | 0.072 | 0.139 |  |  |  | Bïn sÐt pha
17 | HK2 | 9 | 18 | - | 18.2 | [5 empty] | 7.6 | 17.7 | 25.5 | 28.6 | 20.6 | 43.56 | 1.75 | 1.219003 | 2.65 | 53.99991 | 1.173909 | 98.33304 | 41.1715 | 27.1215 | 14.05 | 1.17 | 4 | 5 | 0.086 | 0.119 |  |  |  | Bïn sÐt pha
Trung b×nh líp 4 | [10 empty] | 8.284615 | 15.10769 | 27.27692 | 27.51538 | 21.81538 | 43.05923 | 1.762308 | 1.231873 | 2.662308 | 53.71216 | 1.161799 | 98.66672 | 39.60248 | 25.39095 | 14.21154 | 1.243077 | 3 | 50 | 0.08153846 | 0.1250769 | 1 | 12.85911 | 0.4047489 | Bïn sÐt pha
18 | HK1 | 9 | 21.2 | - | 21.4 | [6 empty] | 5.1 | 36.6 | 33.3 | 25 | 25.03 | 1.99 | 1.591618 | 2.71 | 41.26871 | 0.7026698 | 96.53367 | 36.8958 | 21.8758 | 15.02 | 0.21 | 13 | 15 | 0.235 | 0.023 |  |  |  | SÐt pha Nöa cøng
19 | HK1 | 10 | 23 | - | 23.2 | [6 empty] | 10.5 | 34.2 | 31 | 24.3 | 24.13 | 1.95 | 1.570934 | 2.7 | 41.81727 | 0.7187231 | 90.64827 | 36.2085 | 21.9985 | 14.21 | 0.15 | 14 | 25 | 0.249 | 0.02 |  |  |  | SÐt pha Nöa cøng
20 | HK2 | 10 | 20.5 | - | 20.7 | [6 empty] | 9 | 35.7 | 29.7 | 25.6 | 26.21 | 1.96 | 1.552967 | 2.71 | 42.69493 | 0.7450464 | 95.33513 | 38.6678 | 23.2878 | 15.38 | 0.19 | 13 | 5 | 0.232 | 0.027 |  |  |  | SÐt pha Nöa cøng
21 | HK2 | 11 | 22 | - | 22.2 | [6 empty] | 11.7 | 33.3 | 30.6 | 24.4 | 24.54 | 1.97 | 1.581821 | 2.7 | 41.41403 | 0.7068934 | 93.73125 | 36.2578 | 21.9678 | 14.29 | 0.18 | 14 | 10 | 0.243 | 0.018 |  |  |  | SÐt pha Nöa cøng
Trung b×nh líp 5 | [11 empty] | 9.075 | 34.95 | 31.15 | 24.825 | 24.9775 | 1.9675 | 1.574283 | 2.705 | 41.79874 | 0.7183332 | 94.06208 | 37.007475 | 22.282475 | 14.725 | 0.1825 | 13 | 43 | 0.23975 | 0.022 | 16 | 135.5921 | 1.236628 | SÐt pha Nöa cøng
22 | HK1 | 11 | 25.2 | - | 25.4 | [5 empty] | 9.3 | 13 | 28.3 | 25.5 | 23.9 | 37.48 | 1.84 | 1.338376 | 2.69 | 50.24623 | 1.009898 | 99.83307 | 40.248 | 26.408 | 13.84 | 0.8 | 7 | 20 | 0.152 | 0.072 |  |  |  | SÐt pha dÎo ch¶y
23 | HK1 | 12 | 27.3 | - | 27.5 | [5 empty] | 8 | 14.7 | 30.2 | 24.1 | 23 | 38.55 | 1.82 | 1.313605 | 2.69 | 51.16709 | 1.047799 | 98.96884 | 40.3742 | 27.3442 | 13.03 | 0.86 | 6 | 35 | 0.14 | 0.074 |  |  |  | SÐt pha dÎo ch¶y
24 | HK1 | 13 | 29.4 | - | 29.6 | [5 empty] | 9.9 | 11.6 | 30.8 | 25.2 | 22.5 | 39.43 | 1.81 | 1.298142 | 2.68 | 51.56185 | 1.064488 | 99.2706 | 41.6908 | 29.1308 | 12.56 | 0.82 | 6 | 5 | 0.133 | 0.083 |  |  |  | SÐt pha dÎo ch¶y
25 | HK2 | 12 | 24.3 | - | 24.5 | [5 empty] | 9.2 | 13.2 | 30.5 | 26 | 21.1 | 36.95 | 1.82 | 1.328952 | 2.68 | 50.41223 | 1.016626 | 97.40648 | 38.27 | 26.27 | 12 | 0.89 | 8 | 45 | 0.158 | 0.072 |  |  |  | SÐt pha dÎo ch¶y
26 | HK2 | 13 | 26 | - | 26.2 | [5 empty] | 9.1 | 13.9 | 29.6 | 24.2 | 23.2 | 37 | 1.84 | 1.343066 | 2.69 | 50.07191 | 1.00288 | 99.24413 | 38.5876 | 25.3576 | 13.23 | 0.88 | 7 | 15 | 0.147 | 0.07 |  |  |  | SÐt pha dÎo ch¶y
27 | HK2 | 14 | 28 | - | 28.2 | [5 empty] | 7.7 | 10 | 31.3 | 26.6 | 24.4 | 36.03 | 1.82 | 1.33794 | 2.7 | 50.44666 | 1.018027 | 95.55832 | 37.479 | 22.989 | 14.49 | 0.9 | 8 | 10 | 0.165 | 0.069 |  |  |  | SÐt pha dÎo ch¶y
28 | HK2 | 15 | 30.3 | - | 30.5 | [5 empty] | 3.9 | 8.4 | 32.7 | 29.4 | 25.6 | 38.71 | 1.81 | 1.304881 | 2.68 | 51.31042 | 1.053828 | 98.4438 | 40.5964 | 24.8764 | 15.72 | 0.88 | 6 | 15 | 0.149 | 0.077 |  |  |  | SÐt pha dÎo ch¶y
Trung b×nh líp 6 | [10 empty] | 8.157143 | 12.11429 | 30.48571 | 25.85714 | 23.38571 | 37.73571 | 1.822857 | 1.323446 | 2.687143 | 50.7452 | 1.030507 | 98.38932 | 39.60657 | 26.05371 | 13.55286 | 0.8614286 | 7 | 12 | 0.1491429 | 0.07385714 | 3 | 27.27242 | 0.6864549 | SÐt pha dÎo ch¶y
[5 empty] | Ng­êi lËp | [7 empty] | Ng­êi kiÓm tra | [8 empty] | c«ng ty cæ phÇn …