## 2-LOP
BẢNG TỔNG HỢP KẾT QUẢ THÍ NGHIỆM MẪU ĐẤT
Công trình: Nhà hiệu bộ - Trường THPT Nhị Chiểu
Địa điểm: Phường Phú Thứ - Thị xã Kinh Môn - Tỉnh Hải Dương
Sè hiÖu mÉu ®Êt tN | Sè hiÖu Hè khoan | Sè hiÖu mÉu | chiÒu s©u lÊy mÉu |  |  | Thµnh phÇn h¹t | [9 empty] | TÝnh chÊt vËt lý | [10 empty] | TN c¾t |  |  | HÖ sè nÐn lón | Sè bóa trung b×nh SPT N 30 | M« ®uyn biÕn d¹ng E 0 | Søc chÞu t¶I quy ­íc R0 | Ph©n lo¹i ®Êt theo quy ph¹m
[6 empty] | H¹t s¹n - sái |  |  | H¹t c¸t |  |  |  | H¹t bôi |  | H¹t sÐt | §é | KL | KL | Khèi | §é | HÖ | §é | Giíi | Giíi | ChØ | §é | Gãc |  | Lùc | HÖ sè nÐn lón a(1-2)
[6 empty] | 10 | 5 | 2 | 0.5 | 0.25 | 0.1 | 0.05 | 0.01 | 0.005 | <0.005 | Èm | TT | TT | l­îng |  | sè | b·o | h¹n | h¹n | sè | sÖt | M/s¸t |  | dÝnh
[6 empty] | _ | _ | _ | _ | _ | _ | _ | _ | _ |  | TN | TN | kh« | riªng | rçng | rçng | hoµ | ch¶y | dÎo | dÎo |  | trong |  | kÕt
[6 empty] | 20 | 10 | 5 | 2 | 0.5 | 0.25 | 0.1 | 0.05 | 0.01 |  | W | g0 | gc | rc | n | e0 | G | WL | WP | IP | B | j |  | C
[6 empty] | (%) | (%) | (%) | (%) | (%) | (%) | (%) | (%) | (%) | (%) | (%) | (g/cm3) |  |  | (%) | ------- | (%) | (%) | (%) | (%) | ------- | (®é) |  | (kG/cm2) | (cm2/kG) |  | (kG/cm2) |  | ------------------------
1 | 2 |  | 3 |  |  | 4 | 5 | 6 | 7 | 8 | 9 | 10 | 11 | 12 | 13 | 14 | 15 | 16 | 17 | 18 | 19 | 20 | 21 | 22 | 23 | 24 | 25 |  | 26 | 27 | 28 | 29 | 30 | 31
1 | HK1 | 1 | 2.2 | - | 2.4 | [6 empty] | 15.6 | 23.5 | 33 | 27.9 | 36.22 | 1.82 | 1.336074 | 2.69 | 50.33182 | 1.013362 | 96.14713 | 39.11 | 24.66 | 14.45 | 0.8 | 11 | 20 | 0.163 | 0.081 |  |  |  | SÐt pha dÎo ch¶y
2 | HK2 | 1 | 2.2 | - | 2.4 | [6 empty] | 15.4 | 24.8 | 31.7 | 28.1 | 36.27 | 1.82 | 1.335584 | 2.67 | 49.97814 | 0.9991258 | 96.92563 | 39.3549 | 24.6649 | 14.69 | 0.79 | 9 | 25 | 0.165 | 0.082 |  |  |  | SÐt pha dÎo ch¶y
3 | HK3 | 1 | 2.1 | - | 2.3 | [6 empty] | 15.5 | 24.6 | 32.5 | 27.4 | 35.31 | 1.83 | 1.35245 | 2.68 | 49.53545 | 0.9815891 | 96.40572 | 38.448 | 22.758 | 15.69 | 0.8 | 10 | 10 | 0.165 | 0.075 |  |  |  | SÐt pha dÎo ch¶y
Trung b×nh líp 2 | [11 empty] | 15.5 | 24.3 | 32.4 | 27.8 | 35.93333 | 1.823333 | 1.341344 | 2.68 | 49.94847 | 0.9980255 | 96.49283 | 38.97097 | 24.02763 | 14.94333 | 0.7966667 | 10 | 18 | 0.1643333 | 0.07933333 | 2 | 24.98371 | 0.8268213 | SÐt pha dÎo ch¶y
4 | HK1 | 2 | 3.5 | - | 3.7 | [6 empty] | 23.7 | 26.3 | 25.9 | 24.1 | 30.85 | 1.89 | 1.444402 | 2.71 | 46.70103 | 0.876209 | 95.41502 | 36.751 | 22.701 | 14.05 | 0.58 | 12 | 5 | 0.202 | 0.044 |  |  |  | SÐt pha dÎo mÒm
5 | HK2 | 2 | 4 | - | 4.2 | [6 empty] | 21.8 | 27.1 | 26.6 | 24.5 | 31.52 | 1.88 | 1.42944 | 2.7 | 47.05776 | 0.8888511 | 95.74607 | 37.6389 | 23.4089 | 14.23 | 0.57 | 11 | 35 | 0.189 | 0.049 |  |  |  | SÐt pha dÎo mÒm
6 | HK3 | 2 | 3.3 | - | 3.5 | [6 empty] | 24 | 28.3 | 24.5 | 23.2 | 30.45 | 1.92 | 1.471828 | 2.71 | 45.68899 | 0.8412474 | 98.09183 | 36.0465 | 22.3965 | 13.65 | 0.59 | 12 | 0 | 0.195 | 0.042 |  |  |  | SÐt pha dÎo mÒm
Trung b×nh líp 3 | [11 empty] | 23.16667 | 27.23333 | 25.66667 | 23.93333 | 30.94 | 1.896667 | 1.448501 | 2.706667 | 46.4826 | 0.8687692 | 96.41764 | 36.81213 | 22.83547 | 13.97667 | 0.58 | 11 | 53 | 0.1953333 | 0.045 | 5 | 61.79397 | 0.9999627 | SÐt pha dÎo mÒm
7 | HK1 | 3 | 5 | - | 5.2 | [6 empty] | 20.2 | 23.5 | 29.9 | 26.4 | 35.68 | 1.84 | 1.356132 | 2.69 | 49.58617 | 0.9835826 | 97.58123 | 38.837 | 24.487 | 14.35 | 0.78 | 10 | 20 | 0.176 | 0.071 |  |  |  | SÐt pha dÎo ch¶y
8 | HK1 | 4 | 7 | - | 7.2 | [6 empty] | 11 | 31.2 | 30.1 | 27.7 | 36.01 | 1.82 | 1.338137 | 2.68 | 50.06952 | 1.002785 | 96.23881 | 39.2545 | 23.8045 | 15.45 | 0.79 | 9 | 15 | 0.174 | 0.082 |  |  |  | SÐt pha dÎo ch¶y
9 | HK2 | 3 | 6.5 | - | 6.7 | [6 empty] | 16.4 | 25.8 | 31.7 | 26.1 | 35.17 | 1.83 | 1.353851 | 2.69 | 49.67098 | 0.9869251 | 95.86067 | 38.338 | 22.498 | 15.84 | 0.8 | 10 | 20 | 0.172 | 0.07 |  |  |  | SÐt pha dÎo ch¶y
10 | HK3 | 3 | 5 | - | 5.2 | [6 empty] | 15.5 | 24.1 | 32.1 | 28.3 | 36.54 | 1.82 | 1.332943 | 2.67 | 50.07705 | 1.003087 | 97.26157 | 39.2665 | 24.9165 | 14.35 | 0.81 | 9 | 25 | 0.171 | 0.083 |  |  |  | SÐt pha dÎo ch¶y
11 | HK3 | 4 | 7 | - | 7.2 | [6 empty] | 9.4 | 31.2 | 33.2 | 26.2 | 35.6 | 1.83 | 1.349558 | 2.68 | 49.64338 | 0.9858361 | 96.77877 | 38.381 | 22.931 | 15.45 | 0.82 | 10 | 15 | 0.17 | 0.073 |  |  |  | SÐt pha dÎo ch¶y
Trung b×nh líp 4 | [11 empty] | 14.5 | 27.16 | 31.4 | 26.94 | 35.8 | 1.828 | 1.346097 | 2.682 | 49.80942 | 0.992443 | 96.74421 | 38.8154 | 23.7274 | 15.088 | 0.8 | 9 | 55 | 0.1726 | 0.0758 | 3 | 26.07524 | 0.8380528 | SÐt pha dÎo ch¶y
[5 empty] | Ng­êi lËp | [7 empty] | Ng­êi kiÓm tra | [6 empty] | CÔNG TY CP TƯ VẤN QUY HOẠCH VÀ TKXD HẢI DƯƠNG
|  |  | KTV. Lª ThÞ Loan | [8 empty] | K.s Lª §øc Hïng