## Theo lop
CÔNG TY CỔ PHẦN NỀN MÓNG PHÚC NGUYÊN
PHÒNG THÍ NGHIỆM VẬT LIỆU VÀ KIỂM ĐỊNH XÂY DỰNG (LAS-XD 24.113)
Địa chỉ: NO09 LK-12 Khu đấu giá Phú Lương 2, Phường Phú Lương, Thành phố Hà Nội, Việt Nam
BẢNG TỔNG HỢP CHỈ TIÊU CƠ LÝ CÁC LỚP ĐẤT
DỰ ÁN: ĐẦU TƯ XÂY DỰNG HỆ THỐNG XỬ LÝ NƯỚC THẢI SÔNG CẦU BÂY, THÀNH PHỐ HÀ NỘI
HẠNG MỤC: NHÀ MÁY XỬ LÝ NƯỚC THẢI PHÚC ĐỒNG
ĐỊA ĐIỂM: PHƯỜNG VIỆT HƯNG, PHÚC LỢI, THÀNH PHỐ HÀ NỘI
Số thứ tự mẫu | Số hiệu hố khoan | Số hiệu mẫu | Độ sâu mẫu đất |  | Thành phần hạt % - mm | [18 empty] | Các giới hạn Atterberg |  |  |  | Cắt phẳng (DS) |  |  | Khối lượng thể tích khô của cát |  | Tỷ lệ khe hở của cát |  | Góc nghỉ của cát |  | Tên đất
[5 empty] | Sét | Bụi |  | Cát |  |  |  |  | Sỏi sạn |  | Cuội dăm |  | Độ ẩm tự nhiên | Khối lượng thể tích tự nhiên | Khối lượng thể tích khô | Khối lượng riêng | Hệ số rỗng tự nhiên | Độ lỗ rỗng | Độ bão hoà | [6 empty] | Hệ số nén lún
[6 empty] | Mịn | Thô | Rất mịn | Mịn | Vừa | Thô | Rất thô | Nhỏ | Lớn | Nhỏ | [8 empty] | Giới hạn chảy | Giới hạn dẻo | Chỉ số dẻo | Độ sệt | Lực dính kết | Góc ma sát trong |  | Lớn nhất | Nhỏ nhất | Lớn nhất | Nhỏ nhất
|  |  | Từ | Đến | < 0.005 | 0.005 | 0.01 | 0.05 | 0.1 | 0.25 | 0.5 | 1 | 2 | 5 | 10 | 20
[6 empty] | 0.01 | 0.05 | 0.1 | 0.25 | 0.5 | 1 | 2 | 5 | 10 | 20 | 40 | W | gW | gC | D | e0 | n | G | WL | WP | IP | IL | c | j | a1-2 | gcmax | gcmin | emax | emin | Khô | Bão hòa
|  |  | m | m | % | % | % | % | % | % | % | % | % | % | % | % | % | g/cm3 | g/cm3 | g/cm3 | ------- | % | % | % | % | % | ------- | kG/cm2 | độ | cm2/kG | g/cm3 | g/cm3 | - | - | j ®é | j ®é
Lớp 2: Sét pha màu xám nâu, xám xanh, xám ghi, trạng thái dẻo mềm, đôi chỗ dẻo cứng
1 | HK1 | U1 | 2 | 2.2 | 29.5 | 38.1 | 18 | 10.7 | 3.7 | [7 empty] | 30.3 | 1.78 | 1.366078 | 2.68 | 0.9618202 | 49.02693 | 84.42742 | 40 | 26.9 | 13.1 | 0.259542 | 1539 | 0.194 | 0.026 | [6 empty] | Sét pha, dẻo cứng |  |  | 0 | 0 | 0.3233333 | #REF! | #REF! | #REF! | #REF! | Sét pha dẻo cứng | Sét pha | dẻo cứng | dẻo | dẻo cứng
2 | HK1 | U2 | 4 | 4.2 | 18.4 | 31.5 | 28.6 | 9.5 | 5.9 | 6.1 | [6 empty] | 35.3 | 1.74 | 1.286031 | 2.71 | 1.107259 | 52.54498 | 86.39626 | 42.6 | 26.7 | 15.9 | 0.5408805 | 1150 | 0.181 | 0.034 | [6 empty] | Sét pha, dẻo mềm |  |  | 0 | 0 | 0.3016667 | #REF! | #REF! | #REF! | #REF! | Sét pha dẻo mềm | Sét pha | dẻo mềm | dẻo | dẻo mềm
3 | HK1 | U3 | 6 | 6.2 | 19 | 26 | 22.8 | 29 | 3.2 | [7 empty] | 34 | 1.78 | 1.328358 | 2.7 | 1.032584 | 50.80155 | 88.90316 | 41 | 24.6 | 16.4 | 0.5731707 | 908 | 0.192 | 0.037 | [6 empty] | Sét pha, dẻo mềm |  |  | 0 | 0 | 0.32 | #REF! | #REF! | #REF! | #REF! | Sét pha dẻo mềm | Sét pha | dẻo mềm | dẻo | dẻo mềm
4 | HK1 | U4 | 8 | 8.2 | 15.4 | 32.8 | 18.8 | 21.6 | 7.2 | 4.2 | [6 empty] | 37 | 1.82 | 1.328467 | 2.68 | 1.017363 | 50.43033 | 97.4677 | 43.8 | 28.4 | 15.4 | 0.5584416 | 1021 | 0.186 | 0.039 | [6 empty] | Sét pha, dẻo mềm |  |  | 0 | 0 | 0.31 | #REF! | #REF! | #REF! | #REF! | Sét pha dẻo mềm | Sét pha | dẻo mềm | dẻo | dẻo mềm
5 | HK2 | U1 | 2.5 | 2.7 | 18.8 | 29.4 | 26 | 17.3 | 8.5 | [7 empty] | 35.1 | 1.79 | 1.324944 | 2.68 | 1.022726 | 50.56177 | 91.97769 | 40.8 | 25.8 | 15 | 0.62 | 1157 | 0.186 | 0.036 | [6 empty] | Sét pha, dẻo mềm |  |  | 0 | 0 | 0.31 | #REF! | #REF! | #REF! | #REF! | Sét pha dẻo mềm | Sét pha | dẻo mềm | dẻo | dẻo mềm
6 | HK2 | U2 | 4.8 | 5 | 18.9 | 21.5 | 18.1 | 26.1 | 12.4 | 3 | [6 empty] | 36.2 | 1.73 | 1.270191 | 2.68 | 1.109919 | 52.60482 | 87.40817 | 40.1 | 26.3 | 13.8 | 0.7173913 | 1135 | 0.186 | 0.034 | [6 empty] | Sét pha, dẻo mềm |  |  | 0 | 0 | 0.31 | #REF! | #REF! | #REF! | #REF! | Sét pha dẻo mềm | Sét pha | dẻo mềm | dẻo | dẻo mềm
7 | HK2 | U3 | 6.8 | 7 | 27.7 | 23 | 4.9 | 20.8 | 18 | 5.6 | [6 empty] | 34.4 | 1.75 | 1.302083 | 2.7 | 1.0736 | 51.77469 | 86.51267 | 38.5 | 22.2 | 16.3 | 0.7484663 | 925 | 0.173 | 0.039 | [6 empty] | Sét pha, dẻo mềm |  |  | 0 | 0 | 0.2883333 | #REF! | #REF! | #REF! | #REF! | Sét pha dẻo mềm | Sét pha | dẻo mềm | dẻo | dẻo mềm
8 | HK2 | U4 | 8.8 | 9 | 25.8 | 32 | 24.3 | 4.8 | 4.6 | 8.5 | [6 empty] | 35.5 | 1.75 | 1.291513 | 2.68 | 1.075086 | 51.80922 | 88.49527 | 41.1 | 26.5 | 14.6 | 0.6164384 | 925 | 0.204 | 0.038 | [6 empty] | Sét pha, dẻo mềm |  |  | 0 | 0 | 0.34 | #REF! | #REF! | #REF! | #REF! | Sét pha dẻo mềm | Sét pha | dẻo mềm | dẻo | dẻo mềm
9 | HK3 | U1 | 3.3 | 3.5 | 26 | 44.3 | 10.6 | 11.9 | 7.2 | [7 empty] | 30.4 | 1.8 | 1.380368 | 2.68 | 0.9415111 | 48.49373 | 86.53323 | 39.2 | 24.3 | 14.9 | 0.409396 | 1321 | 0.227 | 0.027 | [6 empty] | Sét pha, dẻo cứng |  |  | 0 | 0 | 0.3783333 | #REF! | #REF! | #REF! | #REF! | Sét pha dẻo cứng | Sét pha | dẻo cứng | dẻo | dẻo cứng
10 | HK3 | U2 | 5 | 5.2 | 25.1 | 31.9 | 33 | 5.2 | 4.8 | [7 empty] | 36.3 | 1.8 | 1.320616 | 2.68 | 1.029356 | 50.72327 | 94.50962 | 39.8 | 25.8 | 14 | 0.75 | 1130 | 0.19 | 0.033 | [6 empty] | Sét pha, dẻo mềm |  |  | 0 | 0 | 0.3166667 | #REF! | #REF! | #REF! | #REF! | Sét pha dẻo mềm | Sét pha | dẻo mềm | dẻo | dẻo mềm
11 | HK4 | U1 | 2.4 | 3 | 22.3 | 32.3 | 30.1 | 15 | 0.3 | [7 empty] | 36 | 1.83 | 1.345588 | 2.71 | 1.013989 | 50.3473 | 96.21405 | 41.6 | 26.9 | 14.7 | 0.6190476 | 1056 | 0.2 | 0.037 | [6 empty] | Sét pha, dẻo mềm |  |  | 0 | 0 | 0.3333333 | #REF! | #REF! | #REF! | #REF! | Sét pha dẻo mềm | Sét pha | dẻo mềm | dẻo | dẻo mềm
12 | HK4 | U2 | 4.8 | 5 | 24.4 | 27.5 | 17.3 | 24.2 | 6.6 | [7 empty] | 36.8 | 1.79 | 1.30848 | 2.69 | 1.055821 | 51.35764 | 93.7583 | 41.8 | 25.3 | 16.5 | 0.6969697 | 1153 | 0.208 | 0.037 | [6 empty] | Sét pha, dẻo mềm |  |  | 0 | 0 | 0.3466667 | #REF! | #REF! | #REF! | #REF! | Sét pha dẻo mềm | Sét pha | dẻo mềm | dẻo | dẻo mềm
13 | HK4 | U3 | 6.8 | 7 | 31.7 | 39 | 12.2 | 13.3 | 3.8 | [7 empty] | 29.7 | 1.79 | 1.380108 | 2.7 | 0.9563687 | 48.88489 | 83.84841 | 38.3 | 21.9 | 16.4 | 0.4756098 | 1503 | 0.224 | 0.029 | [6 empty] | Sét pha, dẻo cứng |  |  | 0 | 0 | 0.3733333 | #REF! | #REF! | #REF! | #REF! | Sét pha dẻo cứng | Sét pha | dẻo cứng | dẻo | dẻo cứng
14 | HK4 | U4 | 8.8 | 9 | 32.1 | 30.6 | 21.1 | 3.8 | 8.3 | 4.1 | [6 empty] | 35.7 | 1.79 | 1.319086 | 2.73 | 1.069615 | 51.68182 | 91.11787 | 41.2 | 24.9 | 16.3 | 0.6625767 | 828 | 0.171 | 0.03 | [6 empty] | Sét pha, dẻo mềm |  |  | 0 | 0 | 0.285 | #REF! | #REF! | #REF! | #REF! | Sét pha dẻo mềm | Sét pha | dẻo mềm | dẻo | dẻo mềm
15 | HK5 | U1 | 2.2 | 2.4 | 29.9 | 26.3 | 20.8 | 10 | 3.4 | 9.6 | [6 empty] | 28.3 | 1.77 | 1.379579 | 2.68 | 0.9426215 | 48.52317 | 80.46072 | 38 | 21.6 | 16.4 | 0.4085366 | 1408 | 0.233 | 0.027 | [6 empty] | Sét pha, dẻo cứng |  |  | 0 | 0 | 0.3883333 | #REF! | #REF! | #REF! | #REF! | Sét pha dẻo cứng | Sét pha | dẻo cứng | dẻo | dẻo cứng
16 | HK5 | U2 | 4 | 4.2 | 33.8 | 19.9 | 19.8 | 13.5 | 3.6 | 9.4 | [6 empty] | 31.9 | 1.78 | 1.349507 | 2.7 | 1.00073 | 50.01825 | 86.06714 | 40.6 | 24.6 | 16 | 0.45625 | 1322 | 0.205 | 0.028 | [6 empty] | Sét pha, dẻo cứng |  |  | 0 | 0 | 0.3416667 | #REF! | #REF! | #REF! | #REF! | Sét pha dẻo cứng | Sét pha | dẻo cứng | dẻo | dẻo cứng
17 | HK5 | U3 | 5.8 | 6 | 30.5 | 23 | 19.3 | 26 | 1.2 | [7 empty] | 33.1 | 1.79 | 1.344853 | 2.7 | 1.007654 | 50.19061 | 88.69119 | 40.3 | 24.5 | 15.8 | 0.5443038 | 902 | 0.217 | 0.04 | [6 empty] | Sét pha, dẻo mềm |  |  | 0 | 0 | 0.3616667 | #REF! | #REF! | #REF! | #REF! | Sét pha dẻo mềm | Sét pha | dẻo mềm | dẻo | dẻo mềm
18 | HK5 | U4 | 7.8 | 8 | 15.9 | 31.5 | 20.7 | 23.7 | 8.2 | [7 empty] | 37.5 | 1.77 | 1.287273 | 2.68 | 1.081921 | 51.96744 | 92.89034 | 41.9 | 27.1 | 14.8 | 0.7027027 | 1130 | 0.192 | 0.03 | [6 empty] | Sét pha, dẻo mềm |  |  | 0 | 0 | 0.32 | #REF! | #REF! | #REF! | #REF! | Sét pha dẻo mềm | Sét pha | dẻo mềm | dẻo | dẻo mềm
19 | HK5 | U5 | 9.8 | 10 | 17.3 | 18.9 | 31.7 | 25.5 | 6.6 | [7 empty] | 35.1 | 1.8 | 1.332346 | 2.7 | 1.0265 | 50.65384 | 92.32343 | 39.8 | 22.9 | 16.9 | 0.7218935 | 836 | 0.204 | 0.034 | [6 empty] | Sét pha, dẻo mềm |  |  | 0 | 0 | 0.34 | #REF! | #REF! | #REF! | #REF! | Sét pha dẻo mềm | Sét pha | dẻo mềm | dẻo | dẻo mềm
20 | HK6 | U1 | 3 | 3.2 | 20.3 | 25.2 | 30.7 | 2.7 | 16.8 | 4.3 | [6 empty] | 38.3 | 1.82 | 1.31598 | 2.69 | 1.044104 | 51.07882 | 98.675 | 43.2 | 27.1 | 16.1 | 0.6956522 | 1141 | 0.211 | 0.038 | [6 empty] | Sét pha, dẻo mềm |  |  | 0 | 0 | 0.3516667 | #REF! | #REF! | #REF! | #REF! | Sét pha dẻo mềm | Sét pha | dẻo mềm | dẻo | dẻo mềm
21 | HK6 | U2 | 4.8 | 5 | 30.3 | 24.5 | 19.9 | 21.6 | 3.7 | [7 empty] | 34.8 | 1.78 | 1.320475 | 2.67 | 1.022 | 50.54402 | 90.91585 | 40.5 | 23.5 | 17 | 0.6647059 | 1045 | 0.206 | 0.041 | [6 empty] | Sét pha, dẻo mềm |  |  | 0 | 0 | 0.3433333 | #REF! | #REF! | #REF! | #REF! | Sét pha dẻo mềm | Sét pha | dẻo mềm | dẻo | dẻo mềm
22 | HK6 | U3 | 6.8 | 7 | 10.7 | 30.7 | 25.2 | 31.9 | 1.5 | [7 empty] | 34.8 | 1.73 | 1.283383 | 2.68 | 1.088231 | 52.11258 | 85.70238 | 38.4 | 25 | 13.4 | 0.7313433 | 1055 | 0.172 | 0.034 | [6 empty] | Sét pha, dẻo mềm |  |  | 0 | 0 | 0.2866667 | #REF! | #REF! | #REF! | #REF! | Sét pha dẻo mềm | Sét pha | dẻo mềm | dẻo | dẻo mềm
23 | HK6 | U4 | 8.8 | 9 | 21.3 | 30.8 | 21.5 | 14.7 | 7.3 | 4.4 | [6 empty] | 32.1 | 1.82 | 1.377744 | 2.67 | 0.9379505 | 48.3991 | 91.37689 | 40.6 | 25.6 | 15 | 0.4333333 | 1457 | 0.239 | 0.03 | [6 empty] | Sét pha, dẻo cứng |  |  | 0 | 0 | 0.3983333 | #REF! | #REF! | #REF! | #REF! | Sét pha dẻo cứng | Sét pha | dẻo cứng | dẻo | dẻo cứng
24 | HK6 | U5 | 10.8 | 11 | 26.2 | 30.9 | 12.4 | 18.8 | 8.2 | 3.5 | [6 empty] | 31.1 | 1.76 | 1.342487 | 2.7 | 1.011193 | 50.27827 | 83.04051 | 40.2 | 23.6 | 16.6 | 0.4518072 | 1534 | 0.196 | 0.033 | [6 empty] | Sét pha, dẻo cứng |  |  | 0 | 0 | 0.3266667 | #REF! | #REF! | #REF! | #REF! | Sét pha dẻo cứng | Sét pha | dẻo cứng | dẻo | dẻo cứng
25 | HK7 | U1 | 3 | 3.2 | 31 | 22.8 | 16.8 | 16.1 | 5.8 | 7.5 | [6 empty] | 31.3 | 1.79 | 1.36329 | 2.71 | 0.987838 | 49.69409 | 85.86732 | 41.6 | 26.5 | 15.1 | 0.3178808 | 1537 | 0.2 | 0.025 | [6 empty] | Sét pha, dẻo cứng |  |  | 0 | 0 | 0.3333333 | #REF! | #REF! | #REF! | #REF! | Sét pha dẻo cứng | Sét pha | dẻo cứng | dẻo | dẻo cứng
26 | HK7 | U2 | 5 | 5.2 | 28.3 | 16.7 | 28.2 | 26 | 0.8 | [7 empty] | 37.3 | 1.83 | 1.332848 | 2.67 | 1.00323 | 50.08061 | 99.27041 | 43.1 | 26.4 | 16.7 | 0.6526946 | 954 | 0.211 | 0.034 | [6 empty] | Sét pha, dẻo mềm |  |  | 0 | 0 | 0.3516667 | #REF! | #REF! | #REF! | #REF! | Sét pha dẻo mềm | Sét pha | dẻo mềm | dẻo | dẻo mềm
27 | HK7 | U3 | 7 | 7.2 | 26.4 | 18.9 | 15.6 | 32.9 | 6.2 | [7 empty] | 37.4 | 1.81 | 1.317322 | 2.69 | 1.042022 | 51.02893 | 96.54882 | 42.1 | 26.2 | 15.9 | 0.7044025 | 1131 | 0.21 | 0.044 | [6 empty] | Sét pha, dẻo mềm |  |  | 0 | 0 | 0.35 | #REF! | #REF! | #REF! | #REF! | Sét pha dẻo mềm | Sét pha | dẻo mềm | dẻo | dẻo mềm
28 | HK7 | U4 | 9 | 9.2 | 23.6 | 25.4 | 30.8 | 6.3 | 9.6 | 4.3 | [6 empty] | 33.6 | 1.83 | 1.36976 | 2.69 | 0.963847 | 49.07954 | 93.77422 | 39.8 | 23.7 | 16.1 | 0.6149068 | 918 | 0.183 | 0.033 | [6 empty] | Sét pha, dẻo mềm |  |  | 0 | 0 | 0.305 | #REF! | #REF! | #REF! | #REF! | Sét pha dẻo mềm | Sét pha | dẻo mềm | dẻo | dẻo mềm
29 | HK8 | U1 | 2.8 | 3 | 26.1 | 26.7 | 11.5 | 12.4 | 6.4 | 11.2 | 5.7 | [5 empty] | 33.2 | 1.72 | 1.291291 | 2.69 | 1.083186 | 51.99661 | 82.44936 | 38.5 | 23.8 | 14.7 | 0.6394558 | 1107 | 0.207 | 0.033 | [6 empty] | Sét pha, dẻo mềm |  |  | 0 | 0 | 0.345 | #REF! | #REF! | #REF! | #REF! | Sét pha dẻo mềm | Sét pha | dẻo mềm | dẻo | dẻo mềm
30 | HK8 | U2 | 4.8 | 5 | 23.3 | 31.2 | 18.6 | 24.1 | 2.8 | [7 empty] | 35.5 | 1.73 | 1.276753 | 2.69 | 1.106908 | 52.53707 | 86.27189 | 40.9 | 25.1 | 15.8 | 0.6582278 | 1031 | 0.187 | 0.041 | [6 empty] | Sét pha, dẻo mềm |  |  | 0 | 0 | 0.3116667 | #REF! | #REF! | #REF! | #REF! | Sét pha dẻo mềm | Sét pha | dẻo mềm | dẻo | dẻo mềm
31 | HK8 | U3 | 7 | 7.2 | 28.1 | 29.9 | 12.7 | 11.5 | 9.6 | 8.2 | [6 empty] | 29.8 | 1.84 | 1.417565 | 2.68 | 0.8905652 | 47.10577 | 89.67788 | 38.3 | 21.6 | 16.7 | 0.491018 | 1340 | 0.225 | 0.028 | [6 empty] | Sét pha, dẻo cứng |  |  | 0 | 0 | 0.375 | #REF! | #REF! | #REF! | #REF! | Sét pha dẻo cứng | Sét pha | dẻo cứng | dẻo | dẻo cứng
32 | HK8 | U4 | 8.8 | 9 | 21.4 | 24.3 | 18.9 | 20.3 | 10 | 5.1 | [6 empty] | 34.8 | 1.78 | 1.320475 | 2.72 | 1.059865 | 51.45313 | 89.30947 | 39.7 | 23 | 16.7 | 0.7065868 | 844 | 0.183 | 0.039 | [6 empty] | Sét pha, dẻo mềm |  |  | 0 | 0 | 0.305 | #REF! | #REF! | #REF! | #REF! | Sét pha dẻo mềm | Sét pha | dẻo mềm | dẻo | dẻo mềm
33 | HK8 | U5 | 10.8 | 11 | 26.4 | 17.6 | 32 | 21.2 | 2.8 | [7 empty] | 36.8 | 1.82 | 1.330409 | 2.68 | 1.014418 | 50.35786 | 97.22229 | 41.8 | 24.8 | 17 | 0.7058824 | 1130 | 0.175 | 0.04 | [6 empty] | Sét pha, dẻo mềm |  |  | 0 | 0 | 0.2916667 | #REF! | #REF! | #REF! | #REF! | Sét pha dẻo mềm | Sét pha | dẻo mềm | dẻo | dẻo mềm
34 | HK8 | U6 | 12.8 | 13 | 33.5 | 24 | 22 | 13.8 | 4.6 | 2.1 | [6 empty] | 31.1 | 1.85 | 1.411137 | 2.73 | 0.9346108 | 48.31002 | 90.84316 | 40 | 24.4 | 15.6 | 0.4294872 | 1547 | 0.222 | 0.026 | [6 empty] | Sét pha, dẻo cứng | #REF! |  | 0 | 0 | 0.37 | #REF! | #REF! | #REF! | #REF! | Sét pha dẻo cứng | Sét pha | dẻo cứng | dẻo | dẻo cứng
Giá trị trung bình |  |  |  |  | 24.68824 | 27.62059 | 21.02647 | 17.24118 | 6.282353 | 2.973529 | 0.1676471 | [5 empty] | 34.13235 | 1.787059 | 1.33231 | 2.691765 | 1.020374 | 50.50422 | 90.04174 | 40.56176 | 24.92647 | 15.63529 | 0.5887886 | 1150.588 | 0.2 | 0.03394118 | [7 empty] | #REF! | #REF! | #DIV/0! | #DIV/0! | 0.2 | #REF! | #REF! | #REF! | #REF! | Sét pha dẻo mềm | Sét pha | dẻo mềm | dẻo | dẻo mềm
Giá trị lớn nhất | [16 empty] | 38.3 | 1.85 | 1.417565 | 2.73 | 1.109919 | 52.60482 | 99.27041 | 43.8 | 28.4 | 17 | 0.75 | 1547 | 0.239 | 0.044
Giá trị nhỏ nhất | [16 empty] | 28.3 | 1.72 | 1.270191 | 2.67 | 0.8905652 | 47.10577 | 80.46072 | 38 | 21.6 | 13.1 | 0.259542 | 828 | 0.171 | 0.025
Lớp 3: Cát pha màu xám ghi, xám đen, đôi chỗ lẫn hữu cơ, trạng thái dẻo
1 | HK1 | U5 | 9.8 | 10 | 14.1 | 29.7 | 25.4 | 24.5 | 6.3 | [7 empty] | 27.8 | 1.81 | 1.416275 | 2.7 | 0.9064088 | 47.54535 | 82.81031 | 29.7 | 22.7 | 7 | 0.7285714 | 1350 | 0.11 | 0.027 | [6 empty] | Cát pha, dẻo |  |  | 0 | 0 | 0.1833333 | #REF! | #REF! | #REF! | #REF! | Sét pha dẻo mềm | Sét pha | dẻo mềm | dẻo | dẻo mềm
2 | HK1 | U6 | 11.8 | 12 | 7.7 | 27.3 | 24.8 | 27.8 | 4.1 | 4.2 | 4.1 | [5 empty] | 26.2 | 1.82 | 1.442155 | 2.7 | 0.8721978 | 46.58684 | 81.10546 | 29.2 | 23.9 | 5.3 | 0.4339623 | 1453 | 0.135 | 0.028 | [6 empty] | Cát pha, dẻo |  |  | 0 | 0 | 0.225 | #REF! | #REF! | #REF! | #REF! | Cát pha dẻo | Cát pha | dẻo cứng | dẻo | dẻo
3 | HK2 | U5 | 10.8 | 11 | 2.3 | 29.7 | 30.4 | 23.3 | 1.6 | 1.5 | 4.6 | 6.6 |  |  |  |  | 26.9 | 1.83 | 1.44208 | 2.72 | 0.8861639 | 46.98234 | 82.56712 | 27.4 | 23.9 | 3.5 | 0.8571429 | 1453 | 0.113 | 0.022 | [6 empty] | Cát pha, dẻo |  |  | 0 | 0 | 0.1883333 | #REF! | #REF! | #REF! | #REF! | Cát pha dẻo | Cát pha | dẻo chảy | dẻo | dẻo
4 | HK2 | U6 | 12.8 | 13 | 4.7 | 20 | 30.1 | 31.2 | 6.3 | 1.3 | 6.4 | [5 empty] | 26.4 | 1.85 | 1.463608 | 2.69 | 0.8379243 | 45.5908 | 84.75228 | 28 | 22 | 6 | 0.7333333 | 1303 | 0.12 | 0.028 | [6 empty] | Cát pha, dẻo |  |  | 0 | 0 | 0.2 | #REF! | #REF! | #REF! | #REF! | Cát pha dẻo | Cát pha | dẻo mềm | dẻo | dẻo
5 | HK4 | U5 | 10.8 | 11 | 6.6 | 18.9 | 24.1 | 24.1 | 11.5 | 14.8 | [6 empty] | 25.1 | 1.82 | 1.454836 | 2.69 | 0.8490055 | 45.91687 | 79.52716 | 27.8 | 23.5 | 4.3 | 0.372093 | 1406 | 0.135 | 0.028 | [6 empty] | Cát pha, dẻo |  |  | 0 | 0 | 0.225 | #REF! | #REF! | #REF! | #REF! | Cát pha dẻo | Cát pha | dẻo cứng | dẻo | dẻo
6 | HK4 | U6 | 12.8 | 13 | 5.3 | 22.4 | 28.8 | 31 | 5.5 | 1.6 | 2 | 3.4 |  |  |  |  | 27.6 | 1.79 | 1.402821 | 2.68 | 0.9104358 | 47.65592 | 81.24461 | 29.2 | 23.9 | 5.3 | 0.6981132 | 1202 | 0.124 | 0.027 | [6 empty] | Cát pha, dẻo |  |  | 0 | 0 | 0.2066667 | #REF! | #REF! | #REF! | #REF! | Cát pha dẻo | Cát pha | dẻo mềm | dẻo | dẻo
7 | HK5 | U6 | 11.8 | 12 | 4.3 | 23 | 25.4 | 24.9 | 11.3 | 11.1 | [6 empty] | 27.8 | 1.76 | 1.377152 | 2.69 | 0.9533068 | 48.80477 | 78.44484 | 30 | 24.3 | 5.7 | 0.6140351 | 1427 | 0.096 | 0.027 | [6 empty] | Cát pha, dẻo |  |  | 0 | 0 | 0.16 | #REF! | #REF! | #REF! | #REF! | Cát pha dẻo | Cát pha | dẻo mềm | dẻo | dẻo
8 | HK5 | U7 | 13.8 | 14 | 9 | 28.4 | 21.9 | 26.9 | 3.1 | 1.8 | 4.1 | 4.8 |  |  |  |  | 28.8 | 1.83 | 1.420807 | 2.69 | 0.8932896 | 47.18188 | 86.72663 | 31.5 | 25 | 6.5 | 0.5846154 | 1420 | 0.107 | 0.029 | [6 empty] | Cát pha, dẻo |  |  | 0 | 0 | 0.1783333 | #REF! | #REF! | #REF! | #REF! | Cát pha dẻo | Cát pha | dẻo mềm | dẻo | dẻo
9 | HK6 | U6 | 12.8 | 13 | 7.7 | 26 | 20.8 | 28.9 | 12.5 | 4.1 | [6 empty] | 26.7 | 1.8 | 1.420679 | 2.68 | 0.8864222 | 46.9896 | 80.72451 | 29.8 | 23.5 | 6.3 | 0.5079365 | 1428 | 0.117 | 0.028 | [6 empty] | Cát pha, dẻo |  |  | 0 | 0 | 0.195 | #REF! | #REF! | #REF! | #REF! | Cát pha dẻo | Cát pha | dẻo mềm | dẻo | dẻo
10 | HK7 | U5 | 10.8 | 11 | 8.2 | 23.1 | 23.2 | 31.6 | 11 | 2.9 | [6 empty] | 28.6 | 1.78 | 1.384137 | 2.69 | 0.9434494 | 48.5451 | 81.54544 | 31.8 | 25.4 | 6.4 | 0.5 | 1404 | 0.091 | 0.025 | [6 empty] | Cát pha, dẻo |  |  | 0 | 0 | 0.1516667 | #REF! | #REF! | #REF! | #REF! | Cát pha dẻo | Cát pha | dẻo mềm | dẻo | dẻo
11 | HK7 | U6 | 12.8 | 13 | 6.2 | 27.1 | 21.9 | 16.6 | 11.3 | 3.2 | 9.8 | 3.9 |  |  |  |  | 28.4 | 1.79 | 1.394081 | 2.72 | 0.9511061 | 48.74702 | 81.21912 | 29.8 | 24.1 | 5.7 | 0.754386 | 1345 | 0.097 | 0.028 | [6 empty] | Cát pha, dẻo | #REF! |  | 0 | 0 | 0.1616667 | #REF! | #REF! | #REF! | #REF! | Cát pha dẻo | Cát pha | dẻo chảy | dẻo | dẻo
Giá trị trung bình |  |  |  |  | 6.918182 | 25.05455 | 25.16364 | 26.43636 | 7.681818 | 4.227273 | 2.818182 | 1.7 |  |  |  |  | 27.3 | 1.807273 | 1.419696 | 2.695455 | 0.8986142 | 47.33 | 81.88821 | 29.47273 | 23.83636 | 5.636364 | 0.6145161 | 1351 | 0.1131818 | 0.027 | [7 empty] | #REF! | #REF! | #DIV/0! | #DIV/0! | 0.1131818 | #REF! | #REF! | #REF! | #REF! | Cát pha dẻo | Cát pha | dẻo mềm | dẻo | dẻo
Giá trị lớn nhất | [16 empty] | 28.8 | 1.85 | 1.463608 | 2.72 | 0.9533068 | 48.80477 | 86.72663 | 31.8 | 25.4 | 7 | 0.8571429 | 1453 | 0.135 | 0.029
Giá trị nhỏ nhất | [16 empty] | 25.1 | 1.76 | 1.377152 | 2.68 | 0.8379243 | 45.5908 | 78.44484 | 27.4 | 22 | 3.5 | 0.372093 | 1202 | 0.091 | 0.022
Lớp 4: Sét pha màu xám nâu, xám xanh, trạng thái dẻo cứng
1 | HK1 | U7 | 13.8 | 14 | 29 | 27.4 | 16.3 | 14.5 | 6.2 | 6.6 | [6 empty] | 30.4 | 1.8 | 1.380368 | 2.68 | 0.9415111 | 48.49373 | 86.53323 | 39.2 | 24.9 | 14.3 | 0.3846154 | 1312 | 0.22 | 0.029 | [6 empty] | Sét pha, dẻo cứng |  |  | 0 | 0 | 0.3666667 | #REF! | #REF! | #REF! | #REF! | Sét pha dẻo cứng | Sét pha | dẻo cứng | dẻo | dẻo cứng
2 | HK1 | U8 | 15.8 | 16 | 25.5 | 31.6 | 23 | 15.9 | 2.6 | 1.4 | [6 empty] | 31.8 | 1.8 | 1.365706 | 2.71 | 0.9843222 | 49.60496 | 87.5506 | 41 | 27.6 | 13.4 | 0.3134328 | 1532 | 0.221 | 0.033 | [6 empty] | Sét pha, dẻo cứng |  |  | 0 | 0 | 0.3683333 | #REF! | #REF! | #REF! | #REF! | Sét pha dẻo cứng | Sét pha | dẻo cứng | dẻo | dẻo cứng
3 | HK1 | U9 | 17.8 | 18 | 20.1 | 42 | 15.5 | 14.7 | 6 | 1.7 | [6 empty] | 30.4 | 1.81 | 1.388037 | 2.7 | 0.9451934 | 48.59123 | 86.83937 | 40.1 | 23.2 | 16.9 | 0.4260355 | 1543 | 0.205 | 0.026 | [6 empty] | Sét pha, dẻo cứng |  |  | 0 | 0 | 0.3416667 | #REF! | #REF! | #REF! | #REF! | Sét pha dẻo cứng | Sét pha | dẻo cứng | dẻo | dẻo cứng
4 | HK1 | U10 | 19.8 | 20 | 33.8 | 30.1 | 17.2 | 12 | 6.9 | [7 empty] | 29.1 | 1.76 | 1.363284 | 2.67 | 0.9585057 | 48.94066 | 81.06055 | 38.1 | 23.2 | 14.9 | 0.3959732 | 1345 | 0.198 | 0.027 | [6 empty] | Sét pha, dẻo cứng |  |  | 0 | 0 | 0.33 | #REF! | #REF! | #REF! | #REF! | Sét pha dẻo cứng | Sét pha | dẻo cứng | dẻo | dẻo cứng
5 | HK2 | U7 | 14.8 | 15 | 20.4 | 44.4 | 20 | 12.8 | 2.4 | [7 empty] | 29.3 | 1.84 | 1.423047 | 2.68 | 0.8832826 | 46.90122 | 88.9002 | 37.7 | 21.2 | 16.5 | 0.4909091 | 1538 | 0.194 | 0.032 | [6 empty] | Sét pha, dẻo cứng |  |  | 0 | 0 | 0.3233333 | #REF! | #REF! | #REF! | #REF! | Sét pha dẻo cứng | Sét pha | dẻo cứng | dẻo | dẻo cứng
6 | HK2 | U8 | 16.8 | 17 | 25.9 | 29.7 | 20.6 | 20.8 | 1.7 | 1.3 | [6 empty] | 32.9 | 1.82 | 1.369451 | 2.72 | 0.9861978 | 49.65255 | 90.74042 | 41 | 27.4 | 13.6 | 0.4044118 | 1527 | 0.24 | 0.031 | [6 empty] | Sét pha, dẻo cứng |  |  | 0 | 0 | 0.4 | #REF! | #REF! | #REF! | #REF! | Sét pha dẻo cứng | Sét pha | dẻo cứng | dẻo | dẻo cứng
7 | HK2 | U9 | 18.8 | 19 | 25.4 | 35.5 | 14 | 15.5 | 9.6 | [7 empty] | 32.5 | 1.84 | 1.388679 | 2.68 | 0.9298913 | 48.18361 | 93.66686 | 41.9 | 26.2 | 15.7 | 0.4012739 | 1440 | 0.23 | 0.028 | [6 empty] | Sét pha, dẻo cứng |  |  | 0 | 0 | 0.3833333 | #REF! | #REF! | #REF! | #REF! | Sét pha dẻo cứng | Sét pha | dẻo cứng | dẻo | dẻo cứng
8 | HK2 | U10 | 20.8 | 21 | 31.1 | 12.2 | 17.7 | 23.1 | 9.6 | 6.3 | [6 empty] | 27.6 | 1.77 | 1.387147 | 2.67 | 0.9248136 | 48.04692 | 79.68309 | 37.3 | 20.6 | 16.7 | 0.4191617 | 1336 | 0.211 | 0.03 | [6 empty] | Sét pha, dẻo cứng |  |  | 0 | 0 | 0.3516667 | #REF! | #REF! | #REF! | #REF! | Sét pha dẻo cứng | Sét pha | dẻo cứng | dẻo | dẻo cứng
9 | HK3 | U3 | 7 | 7.2 | 26.3 | 34 | 19 | 17.7 | 3 | [7 empty] | 32.2 | 1.83 | 1.384266 | 2.68 | 0.9360437 | 48.34827 | 92.19228 | 41.9 | 28.2 | 13.7 | 0.2919708 | 1245 | 0.232 | 0.032 | [6 empty] | Sét pha, dẻo cứng |  |  | 0 | 0 | 0.3866667 | #REF! | #REF! | #REF! | #REF! | Sét pha dẻo cứng | Sét pha | dẻo cứng | dẻo | dẻo cứng
10 | HK3 | U4 | 9 | 9.2 | 30.3 | 27.6 | 12.4 | 20.2 | 1.3 | 8.2 | [6 empty] | 30.5 | 1.81 | 1.386973 | 2.68 | 0.9322652 | 48.24727 | 87.67891 | 37.5 | 24.3 | 13.2 | 0.469697 | 1301 | 0.225 | 0.025 | [6 empty] | Sét pha, dẻo cứng |  |  | 0 | 0 | 0.375 | #REF! | #REF! | #REF! | #REF! | Sét pha dẻo cứng | Sét pha | dẻo cứng | dẻo | dẻo cứng
11 | HK3 | U5 | 11 | 11.2 | 29.9 | 27.4 | 18.1 | 11.1 | 6.3 | 7.2 | [6 empty] | 31.8 | 1.81 | 1.373293 | 2.68 | 0.9515138 | 48.75773 | 89.56675 | 41.2 | 26 | 15.2 | 0.3815789 | 1316 | 0.189 | 0.028 | [6 empty] | Sét pha, dẻo cứng |  |  | 0 | 0 | 0.315 | #REF! | #REF! | #REF! | #REF! | Sét pha dẻo cứng | Sét pha | dẻo cứng | dẻo | dẻo cứng
12 | HK3 | U6 | 13 | 13.2 | 28.5 | 20.3 | 20.2 | 18 | 4.2 | 8.8 | [6 empty] | 30.8 | 1.79 | 1.368502 | 2.68 | 0.9583464 | 48.93651011 | 86.1317 | 40 | 24.4 | 15.6 | 0.4102564 | 1314 | 0.212 | 0.032 | [6 empty] | Sét pha, dẻo cứng |  |  | 0 | 0 | 0.3533333 | #REF! | #REF! | #REF! | #REF! | Sét pha dẻo cứng | Sét pha | dẻo cứng | dẻo | dẻo cứng
13 | HK3 | U7 | 14.8 | 15 | 26 | 33.9 | 12.3 | 13.2 | 4.6 | 10 | [6 empty] | 33.3 | 1.79 | 1.342836 | 2.68 | 0.9957765 | 49.89419 | 89.62252 | 41.3 | 28.3 | 13 | 0.3846154 | 1412 | 0.205 | 0.033 | [6 empty] | Sét pha, dẻo cứng |  |  | 0 | 0 | 0.3416667 | #REF! | #REF! | #REF! | #REF! | Sét pha dẻo cứng | Sét pha | dẻo cứng | dẻo | dẻo cứng
14 | HK3 | U8 | 16.8 | 17 | 25 | 36 | 15.9 | 12.5 | 5.7 | 4.9 | [6 empty] | 29.4 | 1.78 | 1.37558 | 2.68 | 0.9482697 | 48.6724 | 83.09029 | 39.9 | 23.3 | 16.6 | 0.3674699 | 1401 | 0.231 | 0.032 | [6 empty] | Sét pha, dẻo cứng |  |  | 0 | 0 | 0.385 | #REF! | #REF! | #REF! | #REF! | Sét pha dẻo cứng | Sét pha | dẻo cứng | dẻo | dẻo cứng
15 | HK3 | U9 | 18.8 | 19 | 30.6 | 32.5 | 17.4 | 10.4 | 6.4 | 2.7 | [6 empty] | 29.7 | 1.83 | 1.410948 | 2.7 | 0.9136066 | 47.74265 | 87.77301 | 38.7 | 24 | 14.7 | 0.3877551 | 1551 | 0.206 | 0.028 | [6 empty] | Sét pha, dẻo cứng |  |  | 0 | 0 | 0.3433333 | #REF! | #REF! | #REF! | #REF! | Sét pha dẻo cứng | Sét pha | dẻo cứng | dẻo | dẻo cứng
16 | HK3 | U10 | 20.8 | 21 | 30.8 | 34.3 | 13.9 | 13.3 | 3.5 | 4.2 | [6 empty] | 31.1 | 1.83 | 1.395881 | 2.71 | 0.9414262 | 48.49148 | 89.52481 | 40.9 | 24.4 | 16.5 | 0.4060606 | 1553 | 0.201 | 0.029 | [6 empty] | Sét pha, dẻo cứng |  |  | 0 | 0 | 0.335 | #REF! | #REF! | #REF! | #REF! | Sét pha dẻo cứng | Sét pha | dẻo cứng | dẻo | dẻo cứng
17 | HK7 | U7 | 15 | 15.2 | 33 | 28 | 17.5 | 13.9 | 7.6 | [7 empty] | 28.4 | 1.75 | 1.362928 | 2.67 | 0.9590171 | 48.95399 | 79.06845 | 39.6 | 23.9 | 15.7 | 0.2866242 | 1316 | 0.222 | 0.028 | [6 empty] | Sét pha, dẻo cứng | #REF! |  | 0 | 0 | 0.37 | #REF! | #REF! | #REF! | #REF! | Sét pha dẻo cứng | Sét pha | dẻo cứng | dẻo | dẻo cứng
Giá trị trung bình |  |  |  |  | 27.74118 | 30.99412 | 17.11765 | 15.27059 | 5.152941 | 3.723529 | [6 empty] | 30.65882 | 1.803529 | 1.380335 | 2.686471 | 0.9462454 | 48.61902 | 87.04299 | 39.84118 | 24.77059 | 15.07059 | 0.3907104 | 1410.706 | 0.2142353 | 0.02958824 | [7 empty] | #REF! | #REF! | #DIV/0! | #DIV/0! | 0.2142353 | #REF! | #REF! | #REF! | #REF! | Sét pha dẻo cứng | Sét pha | dẻo cứng | dẻo | dẻo cứng
Giá trị lớn nhất | [16 empty] | 33.3 | 1.84 | 1.423047 | 2.72 | 0.9957765 | 49.89419 | 93.66686 | 41.9 | 28.3 | 16.9 | 0.4909091 | 1553 | 0.24 | 0.033
Giá trị nhỏ nhất | [16 empty] | 27.6 | 1.75 | 1.342836 | 2.67 | 0.8832826 | 46.90122 | 79.06845 | 37.3 | 20.6 | 13 | 0.2866242 | 1245 | 0.189 | 0.025
Lớp 5: Sét pha màu xám nâu, xám xanh, xám vàng, trạng thái nửa cứng
1 | HK4 | U7 | 14.8 | 15 | 20.5 | 25.7 | 15.8 | 9.1 | 1.8 | 2 | 7.5 | 8.2 | 9.4 |  |  |  | 29.6 | 1.89 | 1.458333 | 2.68 | 0.8377143 | 45.58458 | 94.69577 | 43.2 | 27.4 | 15.8 | 0.1392405 | 1827 | 0.24 | 0.022 | [6 empty] | Sét pha, nửa cứng |  |  | 0 | 0 | 0.4 | #REF! | #REF! | #REF! | #REF! | Sét pha nửa cứng | Sét pha | nửa cứng | dẻo | nửa cứng
2 | HK4 | U8 | 16.8 | 17 | 25.21114 | 11.78886 | 21.9 | 13.7 | 9.1 | 8.4 | 1.3 | 5.7 | 2.9 |  |  |  | 30.4 | 1.86 | 1.42638 | 2.73 | 0.9139355 | 47.75163 | 90.80729 | 42.1 | 28.6 | 13.5 | 0.1333333 | 1802 | 0.267 | 0.028 | [6 empty] | Sét pha, nửa cứng |  |  | 0 | 0 | 0.445 | #REF! | #REF! | #REF! | #REF! | Sét pha nửa cứng | Sét pha | nửa cứng | dẻo | nửa cứng
3 | HK4 | U9 | 19 | 19.2 | 27.7 | 15.5 | 19.9 | 7 | 2.1 | 5 | 2.7 | 7.2 | 4.6 | 8.3 |  |  | 27.5 | 1.93 | 1.513725 | 2.71 | 0.790285 | 44.14297 | 94.30143 | 40 | 26.7 | 13.3 | 0.06015038 | 1810 | 0.258 | 0.022 | [6 empty] | Sét pha, nửa cứng |  |  | 0 | 0 | 0.43 | #REF! | #REF! | #REF! | #REF! | Sét pha nửa cứng | Sét pha | nửa cứng | dẻo | nửa cứng
4 | HK5 | U8 | 15.8 | 16 | 31.2 | 20.6 | 16.1 | 8.4 | 2.2 | 7.6 | 3.4 | 7.3 | 3.2 |  |  |  | 29.7 | 1.92 | 1.480339 | 2.69 | 0.817151 | 44.9688 | 97.77017 | 39.3 | 26.5 | 12.8 | 0.25 | 1949 | 0.271 | 0.028 | [6 empty] | Sét pha, nửa cứng |  |  | 0 | 0 | 0.4516667 | #REF! | #REF! | #REF! | #REF! | Sét pha nửa cứng | Sét pha | nửa cứng | dẻo | nửa cứng
5 | HK5 | U9 | 17.8 | 18 | 25.5 | 25.3 | 20.4 | 6.2 | 1.8 | 2 | 7.7 | 1.1 | 10 |  |  |  | 27.7 | 1.86 | 1.456539 | 2.7 | 0.8537097 | 46.05412 | 87.60589 | 39 | 27.4 | 11.6 | 0.02586207 | 1847 | 0.271 | 0.028 | [6 empty] | Sét pha, nửa cứng |  |  | 0 | 0 | 0.4516667 | #REF! | #REF! | #REF! | #REF! | Sét pha nửa cứng | Sét pha | nửa cứng | dẻo | nửa cứng
6 | HK5 | U10 | 19.8 | 20 | 16.3 | 16.8 | 25.7 | 13.1 | 6.9 | 7.1 | 6.2 | 4.5 | 3.4 |  |  |  | 27.6 | 1.9 | 1.489028 | 2.71 | 0.8199789 | 45.05431 | 91.21698 | 38.1 | 26.4 | 11.7 | 0.1025641 | 1725 | 0.249 | 0.03 | [6 empty] | Sét pha, nửa cứng |  |  | 0 | 0 | 0.415 | #REF! | #REF! | #REF! | #REF! | Sét pha nửa cứng | Sét pha | nửa cứng | dẻo | nửa cứng
7 | HK5 | U11 | 21.8 | 22 | 21.47075 | 12.72925 | 27.5 | 5.9 | 8.3 | 9.4 | 2.9 | 9.7 | 2.1 |  |  |  | 24.1 | 1.94 | 1.563255 | 2.7 | 0.7271649 | 42.10165 | 89.48451 | 40.4 | 24.1 | 16.3 | 2.179579e-16 | 1741 | 0.225 | 0.023 | [6 empty] | Sét pha, nửa cứng |  |  | 0 | 0 | 0.375 | #REF! | #REF! | #REF! | #REF! | Sét pha nửa cứng | Sét pha | nửa cứng | dẻo | nửa cứng
8 | HK6 | U7 | 15 | 15.2 | 27.8918 | 12.5082 | 24.4 | 7.7 | 10 | 1.8 | 3.4 | 6 | 6.3 |  |  |  | 28.5 | 1.86 | 1.447471 | 2.7 | 0.8653226 | 46.38997 | 88.92637 | 37.8 | 25.4 | 12.4 | 0.25 | 1929 | 0.224 | 0.024 | [6 empty] | Sét pha, nửa cứng |  |  | 0 | 0 | 0.3733333 | #REF! | #REF! | #REF! | #REF! | Sét pha nửa cứng | Sét pha | nửa cứng | dẻo | nửa cứng
9 | HK6 | U8 | 17 | 17.2 | 18.1 | 15.7 | 26.3 | 1.8 | 8.1 | 9.5 | 9.6 | 8.9 | 2 |  |  |  | 24.6 | 1.93 | 1.548957 | 2.72 | 0.7560207 | 43.05306 | 88.50551 | 38.3 | 22 | 16.3 | 0.1595092 | 1650 | 0.258 | 0.028 | [6 empty] | Sét pha, nửa cứng |  |  | 0 | 0 | 0.43 | #REF! | #REF! | #REF! | #REF! | Sét pha nửa cứng | Sét pha | nửa cứng | dẻo | nửa cứng
10 | HK6 | U9 | 19 | 19.2 | 17.23083 | 19.86917 | 24 | 5.8 | 13.6 | 2.4 | 8.8 | 8.3 |  |  |  |  | 30.5 | 1.92 | 1.471264 | 2.7 | 0.83515625 | 45.50873 | 98.6043 | 41.9 | 28.7 | 13.2 | 0.1363636 | 1820 | 0.237 | 0.029 | [6 empty] | Sét pha, nửa cứng |  |  | 0 | 0 | 0.395 | #REF! | #REF! | #REF! | #REF! | Sét pha nửa cứng | Sét pha | nửa cứng | dẻo | nửa cứng
11 | HK6 | U10 | 20.8 | 21 | 7.178477 | 18.42152 | 29.3 | 11.5 | 12.1 | 9.9 | 9.5 | 2.1 |  |  |  |  | 30 | 1.85 | 1.423077 | 2.7 | 0.8972973 | 47.29345 | 90.27108 | 40 | 27.9 | 12.1 | 0.1735537 | 1937 | 0.265 | 0.029 | [6 empty] | Sét pha, nửa cứng |  |  | 0 | 0 | 0.4416667 | #REF! | #REF! | #REF! | #REF! | Sét pha nửa cứng | Sét pha | nửa cứng | dẻo | nửa cứng
12 | HK7 | U8 | 16.8 | 17 | 16.7 | 29 | 15.3 | 12.1 | 5.5 | 6.8 | 7.6 | 7 |  |  |  |  | 25.4 | 1.86 | 1.483254 | 2.68 | 0.8068387 | 44.65472 | 84.36878 | 38.6 | 24.7 | 13.9 | 0.05035971 | 1757 | 0.235 | 0.026 | [6 empty] | Sét pha, nửa cứng |  |  | 0 | 0 | 0.3916667 | #REF! | #REF! | #REF! | #REF! | Sét pha nửa cứng | Sét pha | nửa cứng | dẻo | nửa cứng
13 | HK7 | U9 | 18.8 | 19 | 19.35837 | 12.94163 | 28.3 | 4.1 | 14.4 | 3.1 | 9.2 | 8.6 |  |  |  |  | 26 | 1.88 | 1.492063 | 2.7 | 0.8095745 | 44.73839 | 86.71222 | 39.6 | 25 | 14.6 | 0.06849315 | 1722 | 0.224 | 0.023 | [6 empty] | Sét pha, nửa cứng |  |  | 0 | 0 | 0.3733333 | #REF! | #REF! | #REF! | #REF! | Sét pha nửa cứng | Sét pha | nửa cứng | dẻo | nửa cứng
14 | HK7 | U10 | 20.8 | 21 | 15.6 | 17.9 | 26.6 | 4.6 | 5.5 | 5.5 | 7.4 | 9.6 | 7.3 |  |  |  | 30.3 | 1.85 | 1.4198 | 2.72 | 0.9157622 | 47.80145 | 89.99717 | 40.9 | 30.2 | 10.7 | 0.009345794 | 1837 | 0.265 | 0.02 | [6 empty] | Sét pha, nửa cứng |  |  | 0 | 0 | 0.4416667 | #REF! | #REF! | #REF! | #REF! | Sét pha nửa cứng | Sét pha | nửa cứng | dẻo | nửa cứng
15 | HK8 | U7 | 14.8 | 15 | 21 | 17.8 | 25.2 | 1.6 | 5.7 | 4.4 | 9.8 | 5.5 | 9 |  |  |  | 27.6 | 1.86 | 1.45768 | 2.69 | 0.8453978 | 45.81114 | 87.82137 | 38.4 | 26.2 | 12.2 | 0.1147541 | 1627 | 0.269 | 0.03 | [6 empty] | Sét pha, nửa cứng |  |  | 0 | 0 | 0.4483333 | #REF! | #REF! | #REF! | #REF! | Sét pha nửa cứng | Sét pha | nửa cứng | dẻo | nửa cứng
16 | HK8 | U8 | 16.8 | 17 | 29.4 | 18.7 | 16.2 | 5.7 | 12.4 | 1.6 | 5.3 | 7.2 | 3.5 |  |  |  | 28.4 | 1.86 | 1.448598 | 2.73 | 0.8845806 | 46.9378 | 87.64831 | 43.8 | 27.7 | 16.1 | 0.04347826 | 1811 | 0.266 | 0.024 | [6 empty] | Sét pha, nửa cứng |  |  | 0 | 0 | 0.4433333 | #REF! | #REF! | #REF! | #REF! | Sét pha nửa cứng | Sét pha | nửa cứng | dẻo | nửa cứng
17 | HK8 | U9 | 18.8 | 19 | 21.06492 | 10.53508 | 27.2 | 7.2 | 14.2 | 6.3 | 4.4 | 2.2 | 6.9 |  |  |  | 25.4 | 1.85 | 1.475279 | 2.7 | 0.8301622 | 45.36003 | 82.61037 | 40.8 | 24.5 | 16.3 | 0.05521472 | 1705 | 0.257 | 0.027 | [6 empty] | Sét pha, nửa cứng |  |  | 0 | 0 | 0.4283333 | #REF! | #REF! | #REF! | #REF! | Sét pha nửa cứng | Sét pha | nửa cứng | dẻo | nửa cứng
18 | HK8 | U10 | 20.8 | 21 | 29.6 | 26.4 | 26.6 | 1.9 | 1.9 | 3 | 3.2 | 3.2 | 4.2 |  |  |  | 27.4 | 1.93 | 1.514914 | 2.69 | 0.7756788 | 43.68351 | 95.0213 | 40 | 27 | 13 | 0.03076923 | 1703 | 0.234 | 0.023 | [6 empty] | Sét pha, nửa cứng | #REF! |  | 0 | 0 | 0.39 | #REF! | #REF! | #REF! | #REF! | Sét pha nửa cứng | Sét pha | nửa cứng | dẻo | nửa cứng
Giá trị trung bình |  |  |  |  | 21.72257 | 18.23298 | 23.15 | 7.077778 | 7.533333 | 5.322222 | 6.105556 | 6.238889 | 4.155556 | 0.4611111 |  |  | 27.81667 | 1.886111 | 1.475638 | 2.702778 | 0.8315997 | 45.40292 | 90.40681 | 40.12222 | 26.46667 | 13.65556 | 0.09886086 | 1759 | 0.2508333 | 0.02577778 | [7 empty] | #REF! | #REF! | #DIV/0! | #DIV/0! | 0.2508333 | #REF! | #REF! | #REF! | #REF! | Sét pha nửa cứng | Sét pha | nửa cứng | dẻo | nửa cứng
Giá trị lớn nhất | [16 empty] | 30.5 | 1.94 | 1.563255 | 2.73 | 0.9157622 | 47.80145 | 98.6043 | 43.8 | 30.2 | 16.3 | 0.25 | 1949 | 0.271 | 0.03
Giá trị nhỏ nhất | [16 empty] | 24.1 | 1.85 | 1.4198 | 2.68 | 0.7271649 | 42.10165 | 82.61037 | 37.8 | 22 | 10.7 | 2.179579e-16 | 1627 | 0.224 | 0.02
Lớp 6: Cát hạt mịn, màu xám ghi, đôi chỗ xen kẹp sét, kết cấu chặt vừa
1 | HK1 | D1 | 22 | 22.45 |  |  | 8.9 | 14.4 | 75.3 | 0.6 | 0.8 | [5 empty] | 10.5 |  |  | 2.7 | [10 empty] | 1.391 | 1.194 | 0.75 | 0.66 | 3339 | 2338 | Cát hạt mịn |  |  | 3365 | 2363.333 | 0 | #REF! | #REF! | #REF! | #REF! | FALSE cứng | FALSE | cứng | rắn | cứng
2 | HK1 | D2 | 24 | 24.45 |  |  | 4.7 | 10.2 | 58.4 | 11.9 | 14.8 | [5 empty] | 10.3 |  |  | 2.73 | [10 empty] | 1.308 | 1.137 | 0.79 | 0.62 | 3320 | 2319 | Cát hạt mịn |  |  | 3333.333 | 2331.667 | 0 | #REF! | #REF! | #REF! | #REF! | FALSE cứng | FALSE | cứng | rắn | cứng
3 | HK1 | D3 | 26 | 26.45 |  |  | 2.8 | 8.5 | 59.7 | 14.6 | 14.4 | [5 empty] | 11.7 |  |  | 2.69 | [10 empty] | 1.386 | 1.17 | 0.73 | 0.66 | 3336 | 2450 | Cát hạt mịn |  |  | 3360 | 2483.333 | 0 | #REF! | #REF! | #REF! | #REF! | FALSE cứng | FALSE | cứng | rắn | cứng
4 | HK1 | D4 | 28 | 28.45 |  |  | 8.2 | 10.5 | 68.9 | 5.7 | 6.7 | [5 empty] | 10.8 |  |  | 2.7 | [10 empty] | 1.337 | 1.201 | 0.8 | 0.69 | 3251 | 2316 | Cát hạt mịn |  |  | 3285 | 2326.667 | 0 | #REF! | #REF! | #REF! | #REF! | FALSE cứng | FALSE | cứng | rắn | cứng
5 | HK2 | D1 | 23 | 23.45 |  |  | 3.1 | 13.5 | 65.8 | 5.2 | 12.4 | [5 empty] | 10.3 |  |  | 2.72 | [10 empty] | 1.346 | 1.234 | 0.74 | 0.65 | 3231 | 2409 | Cát hạt mịn |  |  | 3251.667 | 2415 | 0 | #REF! | #REF! | #REF! | #REF! | FALSE cứng | FALSE | cứng | rắn | cứng
6 | HK2 | D2 | 25 | 25.45 |  |  | 4.8 | 11.8 | 81.7 | 1.4 | 0.3 | [5 empty] | 10.2 |  |  | 2.7 | [10 empty] | 1.33 | 1.21 | 0.72 | 0.64 | 3217 | 2456 | Cát hạt mịn |  |  | 3228.333 | 2493.333 | 0 | #REF! | #REF! | #REF! | #REF! | FALSE cứng | FALSE | cứng | rắn | cứng
7 | HK2 | D3 | 27 | 27.45 |  |  | 4.7 | 6.4 | 66.5 | 11.4 | 11 | [5 empty] | 10.7 |  |  | 2.69 | [10 empty] | 1.343 | 1.233 | 0.77 | 0.62 | 3136 | 2436 | Cát hạt mịn |  |  | 3160 | 2460 | 0 | #REF! | #REF! | #REF! | #REF! | FALSE cứng | FALSE | cứng | rắn | cứng
8 | HK2 | D4 | 29 | 29.45 |  |  | 2.4 | 14.9 | 77.8 | 0.9 | 4 | [5 empty] | 11.3 |  |  | 2.71 | [10 empty] | 1.396 | 1.209 | 0.75 | 0.69 | 3359 | 2322 | Cát hạt mịn |  |  | 3398.333 | 2336.667 | 0 | #REF! | #REF! | #REF! | #REF! | FALSE cứng | FALSE | cứng | rắn | cứng
9 | HK3 | D1 | 23 | 23.45 |  |  | 6.7 | 14.2 | 57 | 8 | 14.1 | [5 empty] | 11.7 |  |  | 2.68 | [10 empty] | 1.251 | 1.2 | 0.78 | 0.64 | 3235 | 2321 | Cát hạt mịn |  |  | 3258.333 | 2335 | 0 | #REF! | #REF! | #REF! | #REF! | FALSE cứng | FALSE | cứng | rắn | cứng
10 | HK3 | D2 | 25 | 25.45 |  |  | 6.3 | 12.2 | 69.9 | 11 | 0.6 | [5 empty] | 11.7 |  |  | 2.73 | [10 empty] | 1.396 | 1.125 | 0.76 | 0.69 | 3239 | 2315 | Cát hạt mịn |  |  | 3265 | 2325 | 0 | #REF! | #REF! | #REF! | #REF! | FALSE cứng | FALSE | cứng | rắn | cứng
11 | HK3 | D3 | 27 | 27.45 |  |  | 4.4 | 9.6 | 74.7 | 7 | 4.3 | [5 empty] | 10.2 |  |  | 2.71 | [10 empty] | 1.281 | 1.233 | 0.71 | 0.64 | 3322 | 2326 | Cát hạt mịn |  |  | 3336.667 | 2343.333 | 0 | #REF! | #REF! | #REF! | #REF! | FALSE cứng | FALSE | cứng | rắn | cứng
12 | HK4 | D1 | 21 | 21.45 |  |  | 4 | 6.8 | 65.5 | 11.9 | 11.8 | [5 empty] | 11.2 |  |  | 2.71 | [10 empty] | 1.251 | 1.176 | 0.76 | 0.64 | 3233 | 2411 | Cát hạt mịn |  |  | 3255 | 2418.333 | 0 | #REF! | #REF! | #REF! | #REF! | FALSE cứng | FALSE | cứng | rắn | cứng
13 | HK4 | D2 | 23 | 23.45 |  |  |  | 11.6 | 75 | 8.5 | 4.9 | [5 empty] | 11.7 |  |  | 2.71 | [10 empty] | 1.394 | 1.155 | 0.7 | 0.62 | 3110 | 2352 | Cát hạt mịn |  |  | 3116.667 | 2386.667 | 0 | #REF! | #REF! | #REF! | #REF! | FALSE cứng | FALSE | cứng | rắn | cứng
14 | HK4 | D3 | 25 | 25.42 |  |  | 5.3 | 8.3 | 84.3 | 0.8 | 1.3 | [5 empty] | 11.5 |  |  | 2.71 | [10 empty] | 1.286 | 1.214 | 0.75 | 0.61 | 3309 | 2418 | Cát hạt mịn |  |  | 3315 | 2430 | 0 | #REF! | #REF! | #REF! | #REF! | FALSE cứng | FALSE | cứng | rắn | cứng
15 | HK4 | D4 | 27 | 27.45 |  |  | 5.5 | 11.2 | 68.2 | 1.1 | 14 | [5 empty] | 10.7 |  |  | 2.7 | [10 empty] | 1.278 | 1.223 | 0.77 | 0.64 | 3348 | 2445 | Cát hạt mịn |  |  | 3380 | 2475 | 0 | #REF! | #REF! | #REF! | #REF! | FALSE cứng | FALSE | cứng | rắn | cứng
16 | HK5 | D1 | 24 | 24.45 |  |  | 5.9 | 8.1 | 63.9 | 9.9 | 12.2 | [5 empty] | 11.9 |  |  | 2.68 | [10 empty] | 1.35 | 1.239 | 0.74 | 0.65 | 3145 | 2320 | Cát hạt mịn |  |  | 3175 | 2333.333 | 0 | #REF! | #REF! | #REF! | #REF! | FALSE cứng | FALSE | cứng | rắn | cứng
17 | HK5 | D2 | 26 | 26.45 |  |  | 4.3 | 12.2 | 63.2 | 11.9 | 8.4 | [5 empty] | 10.1 |  |  | 2.68 | [10 empty] | 1.304 | 1.186 | 0.76 | 0.61 | 3126 | 2459 | Cát hạt mịn |  |  | 3143.333 | 2498.333 | 0 | #REF! | #REF! | #REF! | #REF! | FALSE cứng | FALSE | cứng | rắn | cứng
18 | HK5 | D3 | 28 | 28.45 |  |  | 7 | 10.1 | 70.9 | 9.3 | 2.7 | [5 empty] | 10.9 |  |  | 2.71 | [10 empty] | 1.262 | 1.206 | 0.76 | 0.69 | 3209 | 2335 | Cát hạt mịn |  |  | 3215 | 2358.333 | 0 | #REF! | #REF! | #REF! | #REF! | FALSE cứng | FALSE | cứng | rắn | cứng
19 | HK6 | D1 | 23 | 23.45 |  |  | 9.7 | 2.7 | 75.8 | 7.8 | 4 | [5 empty] | 10.5 |  |  | 2.71 | [10 empty] | 1.276 | 1.161 | 0.71 | 0.69 | 3342 | 2445 | Cát hạt mịn |  |  | 3370 | 2475 | 0 | #REF! | #REF! | #REF! | #REF! | FALSE cứng | FALSE | cứng | rắn | cứng
20 | HK6 | D2 | 25 | 25.45 |  |  | 3.8 | 12.9 | 63.5 | 10.4 | 9.4 | [5 empty] | 11.4 |  |  | 2.71 | [10 empty] | 1.278 | 1.117 | 0.71 | 0.67 | 3111 | 2407 | Cát hạt mịn |  |  | 3118.333 | 2411.667 | 0 | #REF! | #REF! | #REF! | #REF! | FALSE cứng | FALSE | cứng | rắn | cứng
21 | HK6 | D3 | 27 | 27.45 |  |  | 6.2 | 5.8 | 81.8 | 6 | 0.2 | [5 empty] | 11.9 |  |  | 2.7 | [10 empty] | 1.333 | 1.178 | 0.8 | 0.64 | 3202 | 2447 | Cát hạt mịn |  |  | 3203.333 | 2478.333 | 0 | #REF! | #REF! | #REF! | #REF! | FALSE cứng | FALSE | cứng | rắn | cứng
22 | HK7 | D1 | 23 | 23.45 |  |  | 10 | 3.3 | 60.4 | 12.5 | 13.8 | [5 empty] | 10.2 |  |  | 2.69 | [10 empty] | 1.311 | 1.112 | 0.79 | 0.62 | 3213 | 2356 | Cát hạt mịn |  |  | 3221.667 | 2393.333 | 0 | #REF! | #REF! | #REF! | #REF! | FALSE cứng | FALSE | cứng | rắn | cứng
23 | HK7 | D2 | 25 | 25.45 |  |  | 3.8 | 11 | 73.1 | 2.4 | 9.7 | [5 empty] | 12 |  |  | 2.73 | [10 empty] | 1.251 | 1.181 | 0.74 | 0.61 | 3203 | 2409 | Cát hạt mịn |  |  | 3205 | 2415 | 0 | #REF! | #REF! | #REF! | #REF! | FALSE cứng | FALSE | cứng | rắn | cứng
24 | HK7 | D3 | 27 | 27.45 |  |  |  | 2.5 | 89.3 | 5 | 3.2 | [5 empty] | 11.1 |  |  | 2.69 | [10 empty] | 1.264 | 1.243 | 0.7 | 0.67 | 3248 | 2442 | Cát hạt mịn |  |  | 3280 | 2470 | 0 | #REF! | #REF! | #REF! | #REF! | FALSE cứng | FALSE | cứng | rắn | cứng
25 | HK8 | D1 | 23 | 23.45 |  |  | 2.3 | 4.6 | 66.9 | 14 | 12.2 | [5 empty] | 11.5 |  |  | 2.68 | [10 empty] | 1.36 | 1.225 | 0.79 | 0.63 | 3338 | 2314 | Cát hạt mịn |  |  | 3363.333 | 2323.333 | 0 | #REF! | #REF! | #REF! | #REF! | FALSE cứng | FALSE | cứng | rắn | cứng
26 | HK8 | D2 | 25 | 25.45 |  |  | 9.1 | 11.8 | 63.4 | 10.2 | 5.5 | [5 empty] | 11 |  |  | 2.7 | [10 empty] | 1.324 | 1.212 | 0.76 | 0.67 | 3359 | 2351 | Cát hạt mịn |  |  | 3398.333 | 2385 | 0 | #REF! | #REF! | #REF! | #REF! | FALSE cứng | FALSE | cứng | rắn | cứng
27 | HK8 | D3 | 27 | 27.45 |  |  | 7.6 | 12 | 56.2 | 12.9 | 11.3 | [5 empty] | 10.4 |  |  | 2.7 | [10 empty] | 1.31 | 1.125 | 0.72 | 0.62 | 3317 | 2318 | Cát hạt mịn | #REF! |  | 3328.333 | 2330 | 0 | #REF! | #REF! | #REF! | #REF! | FALSE cứng | FALSE | cứng | rắn | cứng
Giá trị trung bình | [6 empty] | 5.240741 | 9.67037 | 69.52222 | 7.862963 | 7.703704 | [5 empty] | 11.01481 |  |  | 2.702593 | [10 empty] | 1.318407 | 1.188852 | 0.7503704 | 0.6474074 | 3242.889 | 2359.889 |  | #REF! | #REF! | 3242.889 | 2359.889 | #DIV/0! | #REF! | #REF! | #REF! | #REF! | FALSE cứng | FALSE | cứng | rắn | cứng
Giá trị lớn nhất | [16 empty] | 12 |  |  | 2.73 | [10 empty] | 1.396 | 1.243 | 0.8 | 0.69 | 3359 | 2459
Giá trị nhỏ nhất | [16 empty] | 10.1 |  |  | 2.68 | [10 empty] | 1.251 | 1.112 | 0.7 | 0.61 | 3110 | 2314
Lớp 7: Cát hạt mịn, đôi chỗ lẫn dăm sạn, màu xám ghi, kết cấu chặt đến rất chặt
1 | HK1 | D5 | 30 | 30.45 |  |  | 7 | 7.9 | 72.6 | 9.9 | 2.6 | [5 empty] | 10 |  |  | 2.69 | [10 empty] | 1.157 | 0.951 | 0.68 | 0.65 | 3104 | 2421 | Cát hạt mịn |  |  | 3106.667 | 2435 | 0 | #REF! | #REF! | #REF! | #REF! | FALSE cứng | FALSE | cứng | rắn | cứng
2 | HK1 | D6 | 32 | 32.45 |  |  | 5.4 | 6.9 | 69.8 | 5.4 | 12.5 | [5 empty] | 8.8 |  |  | 2.68 | [10 empty] | 1.234 | 0.925 | 0.72 | 0.63 | 3102 | 2358 | Cát hạt mịn |  |  | 3103.333 | 2396.667 | 0 | #REF! | #REF! | #REF! | #REF! | FALSE cứng | FALSE | cứng | rắn | cứng
3 | HK1 | D7 | 34 | 34.45 |  |  | 9.7 | 4.7 | 72.7 | 12.9 | [6 empty] | 10.5 |  |  | 2.71 | [10 empty] | 1.247 | 1.007 | 0.67 | 0.61 | 3202 | 2442 | Cát hạt mịn |  |  | 3203.333 | 2470 | 0 | #REF! | #REF! | #REF! | #REF! | FALSE cứng | FALSE | cứng | rắn | cứng
4 | HK2 | D5 | 31 | 31.45 |  |  | 6.2 | 6.1 | 78.9 | 3.7 | 5.1 | [5 empty] | 8.8 |  |  | 2.71 | [10 empty] | 1.105 | 0.97 | 0.73 | 0.64 | 3110 | 2410 | Cát hạt mịn |  |  | 3116.667 | 2416.667 | 0 | #REF! | #REF! | #REF! | #REF! | FALSE cứng | FALSE | cứng | rắn | cứng
5 | HK2 | D6 | 33 | 33.45 |  |  | 6.4 | 2.9 | 72.4 | 12.2 | 6.1 | [5 empty] | 10 |  |  | 2.7 | [10 empty] | 1.188 | 0.926 | 0.69 | 0.64 | 3340 | 2317 | Cát hạt mịn |  |  | 3366.667 | 2328.333 | 0 | #REF! | #REF! | #REF! | #REF! | FALSE cứng | FALSE | cứng | rắn | cứng
6 | HK3 | D4 | 29 | 29.45 |  |  | 5.7 | 13.9 | 75.4 | 3 | 2 | [5 empty] | 10.4 |  |  | 2.7 | [10 empty] | 1.201 | 1.02 | 0.69 | 0.62 | 3303 | 2423 | Cát hạt mịn |  |  | 3305 | 2438.333 | 0 | #REF! | #REF! | #REF! | #REF! | FALSE cứng | FALSE | cứng | rắn | cứng
7 | HK3 | D5 | 31 | 31.45 |  |  | 9.5 | 4.7 | 71.7 | 8.8 | 5.3 | [5 empty] | 9.1 |  |  | 2.7 | [10 empty] | 1.147 | 0.994 | 0.72 | 0.64 | 3313 | 2323 | Cát hạt mịn |  |  | 3321.667 | 2338.333 | 0 | #REF! | #REF! | #REF! | #REF! | FALSE cứng | FALSE | cứng | rắn | cứng
8 | HK3 | D6 | 33 | 33.45 |  |  | 6.5 | 7.3 | 68.8 | 8.7 | 8.7 | [5 empty] | 8.9 |  |  | 2.69 | [10 empty] | 1.225 | 1.052 | 0.68 | 0.64 | 3218 | 2318 | Cát hạt mịn |  |  | 3230 | 2330 | 0 | #REF! | #REF! | #REF! | #REF! | FALSE cứng | FALSE | cứng | rắn | cứng
9 | HK3 | D7 | 35 | 35.45 |  |  | 5.1 | 6.3 | 79 | 7.2 | 2.4 | [5 empty] | 10.4 |  |  | 2.7 | [10 empty] | 1.191 | 0.932 | 0.72 | 0.63 | 3223 | 2320 | Cát hạt mịn |  |  | 3238.333 | 2333.333 | 0 | #REF! | #REF! | #REF! | #REF! | FALSE cứng | FALSE | cứng | rắn | cứng
10 | HK4 | D5 | 29 | 29.45 |  |  | 2.3 | 8.8 | 75.6 | 8.4 | 4.9 | [5 empty] | 9.2 |  |  | 2.71 | [10 empty] | 1.241 | 0.922 | 0.74 | 0.65 | 3232 | 2447 | Cát hạt mịn |  |  | 3253.333 | 2478.333 | 0 | #REF! | #REF! | #REF! | #REF! | FALSE cứng | FALSE | cứng | rắn | cứng
11 | HK4 | D6 | 32 | 32.45 |  |  | 8.2 | 2.9 | 71.1 | 9.3 | 8.5 | [5 empty] | 9.2 |  |  | 2.71 | [10 empty] | 1.195 | 0.946 | 0.7 | 0.61 | 3333 | 2357 | Cát hạt mịn |  |  | 3355 | 2395 | 0 | #REF! | #REF! | #REF! | #REF! | FALSE cứng | FALSE | cứng | rắn | cứng
12 | HK5 | D4 | 30 | 30.45 |  |  | 7.6 | 13.3 | 70.9 | 1.8 | 6.4 | [5 empty] | 10.2 |  |  | 2.72 | [10 empty] | 1.267 | 0.905 | 0.7 | 0.64 | 3106 | 2455 | Cát hạt mịn |  |  | 3110 | 2491.667 | 0 | #REF! | #REF! | #REF! | #REF! | FALSE cứng | FALSE | cứng | rắn | cứng
13 | HK5 | D5 | 32 | 32.45 |  |  | 5.6 | 12.5 | 67.1 | 10.1 | 4.7 | [5 empty] | 9.9 |  |  | 2.72 | [10 empty] | 1.176 | 0.937 | 0.75 | 0.61 | 3216 | 2354 | Cát hạt mịn |  |  | 3226.667 | 2390 | 0 | #REF! | #REF! | #REF! | #REF! | FALSE cứng | FALSE | cứng | rắn | cứng
14 | HK6 | D4 | 29 | 29.45 |  |  | 8.2 | 14.1 | 58.3 | 14.5 | 4.9 | [5 empty] | 10.2 |  |  | 2.7 | [10 empty] | 1.291 | 0.964 | 0.67 | 0.6 | 3305 | 2442 | Cát hạt mịn |  |  | 3308.333 | 2470 | 0 | #REF! | #REF! | #REF! | #REF! | FALSE cứng | FALSE | cứng | rắn | cứng
15 | HK6 | D5 | 32 | 32.45 |  |  | 4 | 9.3 | 78.6 | 5.8 | 2.3 | [5 empty] | 8.8 |  |  | 2.68 | [10 empty] | 1.232 | 0.923 | 0.71 | 0.63 | 3312 | 2256 | Cát hạt mịn |  |  | 3320 | 2293.333 | 0 | #REF! | #REF! | #REF! | #REF! | FALSE cứng | FALSE | cứng | rắn | cứng
16 | HK7 | D4 | 29 | 29.45 |  |  | 4.3 | 3.6 | 80.4 | 0.1 | 11.6 | [5 empty] | 9 |  |  | 2.69 | [10 empty] | 1.225 | 1.097 | 0.74 | 0.64 | 3357 | 2325 | Cát hạt mịn |  |  | 3395 | 2341.667 | 0 | #REF! | #REF! | #REF! | #REF! | FALSE cứng | FALSE | cứng | rắn | cứng
17 | HK7 | D5 | 32 | 32.45 |  |  | 6.8 | 2.1 | 70.7 | 13.4 | 7 | [5 empty] | 9.4 |  |  | 2.71 | [10 empty] | 1.112 | 1.086 | 0.68 | 0.61 | 3212 | 2421 | Cát hạt mịn |  |  | 3220 | 2435 | 0 | #REF! | #REF! | #REF! | #REF! | FALSE cứng | FALSE | cứng | rắn | cứng
18 | HK8 | D4 | 29 | 29.45 |  |  | 8.7 | 10.9 | 71.7 | 2.4 | 6.3 | [5 empty] | 9.8 |  |  | 2.72 | [10 empty] | 1.107 | 0.986 | 0.66 | 0.62 | 3329 | 2320 | Cát hạt mịn |  |  | 3348.333 | 2333.333 | 0 | #REF! | #REF! | #REF! | #REF! | FALSE cứng | FALSE | cứng | rắn | cứng
19 | HK8 | D5 | 31 | 31.45 |  |  | 5.5 | 5.4 | 71.2 | 14.9 | 3 | [5 empty] | 9.3 |  |  | 2.7 | [10 empty] | 1.148 | 0.976 | 0.73 | 0.61 | 3339 | 2234 | Cát hạt mịn |  |  | 3365 | 2256.667 | 0 | #REF! | #REF! | #REF! | #REF! | FALSE cứng | FALSE | cứng | rắn | cứng
20 | HK8 | D6 | 33 | 33.45 |  |  | 9.2 | 14.9 | 66.8 | 5 | 4.1 | [5 empty] | 9.4 |  |  | 2.69 | [10 empty] | 1.151 | 0.968 | 0.74 | 0.62 | 3208 | 2419 | Cát hạt mịn |  |  | 3213.333 | 2431.667 | 0 | #REF! | #REF! | #REF! | #REF! | FALSE cứng | FALSE | cứng | rắn | cứng
21 | HK8 | D7 | 35 | 35.45 |  |  | 4.2 | 8 | 82.4 | 3.4 | 2 | [5 empty] | 8.8 |  |  | 2.69 | [10 empty] | 1.107 | 0.983 | 0.66 | 0.65 | 3343 | 2455 | Cát hạt mịn | #REF! |  | 3371.667 | 2491.667 | 0 | #REF! | #REF! | #REF! | #REF! | FALSE cứng | FALSE | cứng | rắn | cứng
Giá trị trung bình | [6 empty] | 6.480952 | 7.928571 | 72.67143 | 7.661905 | 5.257143 | [5 empty] | 9.528571 |  |  | 2.700952 | [10 empty] | 1.187952 | 0.9747619 | 0.7038095 | 0.6280952 | 3236.524 | 2357 |  | #REF! | #REF! | 3236.524 | 2357 | #DIV/0! | #REF! | #REF! | #REF! | #REF! | FALSE cứng | FALSE | cứng | rắn | cứng
Giá trị lớn nhất | [16 empty] | 10.5 |  |  | 2.72 | [10 empty] | 1.291 | 1.097 | 0.75 | 0.65 | 3357 | 2455
Giá trị nhỏ nhất | [16 empty] | 8.8 |  |  | 2.68 | [10 empty] | 1.105 | 0.905 | 0.66 | 0.6 | 3102 | 2234
Lớp 8: Cát thô vừa lẫn sạn sỏi, màu xám ghi, kết cấu rất chặt
1 | HK3 | D8 | 37 | 37.45 |  |  |  | 7.2 | 10.4 | 50.6 | 14.5 | 3.2 | 14.1 |  |  |  | 7.9 |  |  | 2.69 | [10 empty] | 0.988 | 0.889 | 0.71 | 0.68 | 3419 | 2553 | Cát thô vừa lẫn sỏi sạn |  |  | 3431.667 | 2588.333 | 0 | #REF! | #REF! | #REF! | #REF! | FALSE cứng | FALSE | cứng | rắn | cứng
2 | HK8 | D8 | 37 | 37.45 |  |  |  | 8.8 | 11.1 | 57.9 | 6.8 | 7.3 | 8.1 |  |  |  | 8.1 |  |  | 2.69 | [10 empty] | 0.846 | 0.823 | 0.74 | 0.65 | 3513 | 2634 | Cát thô vừa lẫn sỏi sạn | #REF! |  | 3521.667 | 2656.667 | 0 | #REF! | #REF! | #REF! | #REF! | FALSE cứng | FALSE | cứng | rắn | cứng
Giá trị trung bình | [7 empty] | 8 | 10.75 | 54.25 | 10.65 | 5.25 | 11.1 |  |  |  | 8 |  |  | 2.69 | [10 empty] | 0.917 | 0.856 | 0.725 | 0.665 | 3446 | 2613.5 |  | #REF! | #REF! | 3446 | 2613.5 | #DIV/0! | #REF! | #REF! | #REF! | #REF! | FALSE cứng | FALSE | cứng | rắn | cứng
Giá trị lớn nhất | [16 empty] | 8.1 |  |  | 2.69 | [10 empty] | 0.988 | 0.889 | 0.74 | 0.68 | 3513 | 2634
Giá trị nhỏ nhất | [16 empty] | 7.9 |  |  | 2.69 | [10 empty] | 0.846 | 0.823 | 0.71 | 0.65 | 3419 | 2553
Lớp 9: Cuội sỏi lẫn cát, sạn, đa màu sắc, kết cấu rất chặt
1 | HK3 | D9 | 39 | 39.08 | [6 empty] | 14.6 | 10.3 | 7.2 | 12.4 | 55.5 |  |  |  |  | 2.68 | [16 empty] | Cuội sỏi |  |  | 0 | 0 | 0 | #REF! | #REF! | #REF! | #REF! | FALSE cứng | FALSE | cứng | rắn | cứng
2 | HK3 | D10 | 41 | 41.06 | [6 empty] | 3.6 | 3.3 | 15 | 10 | 68.1 |  |  |  |  | 2.72 | [16 empty] | Cuội sỏi |  |  | 0 | 0 | 0 | #REF! | #REF! | #REF! | #REF! | FALSE cứng | FALSE | cứng | rắn | cứng
3 | HK8 | D9 | 39.5 | 39.76 | [6 empty] | 8.6 | 14.1 | 8.6 | 8.5 | 60.2 |  |  |  |  | 2.7 | [16 empty] | Cuội sỏi |  |  | 0 | 0 | 0 | #REF! | #REF! | #REF! | #REF! | FALSE cứng | FALSE | cứng | rắn | cứng
4 | HK8 | D10 | 42 | 42.07 | [6 empty] | 11.4 | 10.5 | 9 | 7 | 62.1 |  |  |  |  | 2.68 | [16 empty] | Cuội sỏi | #REF! |  | 0 | 0 | 0 | #REF! | #REF! | #REF! | #REF! | FALSE cứng | FALSE | cứng | rắn | cứng
Giá trị trung bình | [10 empty] | 9.55 | 9.55 | 9.95 | 9.475 | 61.475 |  |  |  |  | 2.695 | [17 empty] | #REF! | #REF! | #DIV/0! | #DIV/0! | #DIV/0! | #REF! | #REF! | #REF! | #REF! | FALSE cứng | FALSE | cứng | rắn | cứng
Giá trị lớn nhất | [19 empty] | 2.72
Giá trị nhỏ nhất | [19 empty] | 2.68

## Theo ho khoan
CÔNG TY CỔ PHẦN NỀN MÓNG PHÚC NGUYÊN
PHÒNG THÍ NGHIỆM VẬT LIỆU VÀ KIỂM ĐỊNH XÂY DỰNG (LAS-XD 24.113)
Địa chỉ: NO09 LK-12 Khu đấu giá Phú Lương 2, Phường Phú Lương, Thành phố Hà Nội, Việt Nam
BẢNG TỔNG HỢP CHỈ TIÊU CƠ LÝ CÁC MẪU ĐẤT
DỰ ÁN: ĐẦU TƯ XÂY DỰNG HỆ THỐNG XỬ LÝ NƯỚC THẢI SÔNG CẦU BÂY, THÀNH PHỐ HÀ NỘI
HẠNG MỤC: NHÀ MÁY XỬ LÝ NƯỚC THẢI PHÚC ĐỒNG
ĐỊA ĐIỂM: PHƯỜNG VIỆT HƯNG, PHÚC LỢI, THÀNH PHỐ HÀ NỘI
Số thứ tự mẫu | Số hiệu hố khoan | Số hiệu mẫu | Độ sâu mẫu đất |  | Thành phần hạt % - mm | [18 empty] | Các giới hạn Atterberg |  |  |  | Cắt phẳng (DS) |  |  | Khối lượng thể tích khô của cát |  | Tỷ lệ khe hở của cát |  | Góc nghỉ của cát |  | Tên đất
[5 empty] | Sét | Bụi |  | Cát |  |  |  |  | Sỏi sạn |  | Cuội dăm |  | Độ ẩm tự nhiên | Khối lượng thể tích tự nhiên | Khối lượng thể tích khô | Khối lượng riêng | Hệ số rỗng tự nhiên | Độ lỗ rỗng | Độ bão hoà | [6 empty] | Hệ số nén lún
[6 empty] | Mịn | Thô | Rất mịn | Mịn | Vừa | Thô | Rất thô | Nhỏ | Lớn | Nhỏ | [8 empty] | Giới hạn chảy | Giới hạn dẻo | Chỉ số dẻo | Độ sệt | Lực dính kết | Góc ma sát trong |  | Lớn nhất | Nhỏ nhất | Lớn nhất | Nhỏ nhất
|  |  | Từ | Đến | < 0.005 | 0.005 | 0.01 | 0.05 | 0.1 | 0.25 | 0.5 | 1 | 2 | 5 | 10 | 20
[6 empty] | 0.01 | 0.05 | 0.1 | 0.25 | 0.5 | 1 | 2 | 5 | 10 | 20 | 40 | W | gW | gC | D | e0 | n | G | WL | WP | IP | IL | c | j | a1-2 | gcmax | gcmin | emax | emin | Khô | Bão hòa
|  |  | m | m | % | % | % | % | % | % | % | % | % | % | % | % | % | g/cm3 | g/cm3 | g/cm3 | ------- | % | % | % | % | % | ------- | kG/cm2 | độ | cm2/kG | g/cm3 | g/cm3 | - | - | j ®é | j ®é
1 | HK1 | U1 | 2 | 2.2 | 29.5 | 38.1 | 18 | 10.7 | 3.7 | [7 empty] | 30.3 | 1.78 | 1.366078 | 2.68 | 0.9618202 | 49.02693 | 84.42742 | 40 | 26.9 | 13.1 | 0.259542 | 1539 | 0.194 | 0.026 | [6 empty] | Sét pha, dẻo cứng |  | 0 | 0 | 0.3233333 | #REF! | #REF! | #REF! | #REF! | Sét pha dẻo cứng | Sét pha | dẻo cứng | dẻo | dẻo cứng
2 | HK1 | U2 | 4 | 4.2 | 18.4 | 31.5 | 28.6 | 9.5 | 5.9 | 6.1 | [6 empty] | 35.3 | 1.74 | 1.286031 | 2.71 | 1.107259 | 52.54498 | 86.39626 | 42.6 | 26.7 | 15.9 | 0.5408805 | 1150 | 0.181 | 0.034 | [6 empty] | Sét pha, dẻo mềm |  | 0 | 0 | 0.3016667 | #REF! | #REF! | #REF! | #REF! | Sét pha dẻo mềm | Sét pha | dẻo mềm | dẻo | dẻo mềm
3 | HK1 | U3 | 6 | 6.2 | 19 | 26 | 22.8 | 29 | 3.2 | [7 empty] | 34 | 1.78 | 1.328358 | 2.7 | 1.032584 | 50.80155 | 88.90316 | 41 | 24.6 | 16.4 | 0.5731707 | 908 | 0.192 | 0.037 | [6 empty] | Sét pha, dẻo mềm |  | 0 | 0 | 0.32 | #REF! | #REF! | #REF! | #REF! | Sét pha dẻo mềm | Sét pha | dẻo mềm | dẻo | dẻo mềm
4 | HK1 | U4 | 8 | 8.2 | 15.4 | 32.8 | 18.8 | 21.6 | 7.2 | 4.2 | [6 empty] | 37 | 1.82 | 1.328467 | 2.68 | 1.017363 | 50.43033 | 97.4677 | 43.8 | 28.4 | 15.4 | 0.5584416 | 1021 | 0.186 | 0.039 | [6 empty] | Sét pha, dẻo mềm |  | 0 | 0 | 0.31 | #REF! | #REF! | #REF! | #REF! | Sét pha dẻo mềm | Sét pha | dẻo mềm | dẻo | dẻo mềm
5 | HK1 | U5 | 9.8 | 10 | 14.1 | 29.7 | 25.4 | 24.5 | 6.3 | [7 empty] | 27.8 | 1.81 | 1.416275 | 2.7 | 0.9064088 | 47.54535 | 82.81031 | 29.7 | 22.7 | 7 | 0.7285714 | 1350 | 0.11 | 0.027 | [6 empty] | Cát pha, dẻo |  | 0 | 0 | 0.1833333 | #REF! | #REF! | #REF! | #REF! | Sét pha dẻo mềm | Sét pha | dẻo mềm | dẻo | dẻo mềm
6 | HK1 | U6 | 11.8 | 12 | 7.7 | 27.3 | 24.8 | 27.8 | 4.1 | 4.2 | 4.1 | [5 empty] | 26.2 | 1.82 | 1.442155 | 2.7 | 0.8721978 | 46.58684 | 81.10546 | 29.2 | 23.9 | 5.3 | 0.4339623 | 1453 | 0.135 | 0.028 | [6 empty] | Cát pha, dẻo |  | 0 | 0 | 0.225 | #REF! | #REF! | #REF! | #REF! | Cát pha dẻo | Cát pha | dẻo cứng | dẻo | dẻo
7 | HK1 | U7 | 13.8 | 14 | 29 | 27.4 | 16.3 | 14.5 | 6.2 | 6.6 | [6 empty] | 30.4 | 1.8 | 1.380368 | 2.68 | 0.9415111 | 48.49373 | 86.53323 | 39.2 | 24.9 | 14.3 | 0.3846154 | 1312 | 0.22 | 0.029 | [6 empty] | Sét pha, dẻo cứng |  | 0 | 0 | 0.3666667 | #REF! | #REF! | #REF! | #REF! | Sét pha dẻo cứng | Sét pha | dẻo cứng | dẻo | dẻo cứng
8 | HK1 | U8 | 15.8 | 16 | 25.5 | 31.6 | 23 | 15.9 | 2.6 | 1.4 | [6 empty] | 31.8 | 1.8 | 1.365706 | 2.71 | 0.9843222 | 49.60496 | 87.5506 | 41 | 27.6 | 13.4 | 0.3134328 | 1532 | 0.221 | 0.033 | [6 empty] | Sét pha, dẻo cứng |  | 0 | 0 | 0.3683333 | #REF! | #REF! | #REF! | #REF! | Sét pha dẻo cứng | Sét pha | dẻo cứng | dẻo | dẻo cứng
9 | HK1 | U9 | 17.8 | 18 | 20.1 | 42 | 15.5 | 14.7 | 6 | 1.7 | [6 empty] | 30.4 | 1.81 | 1.388037 | 2.7 | 0.9451934 | 48.59123 | 86.83937 | 40.1 | 23.2 | 16.9 | 0.4260355 | 1543 | 0.205 | 0.026 | [6 empty] | Sét pha, dẻo cứng |  | 0 | 0 | 0.3416667 | #REF! | #REF! | #REF! | #REF! | Sét pha dẻo cứng | Sét pha | dẻo cứng | dẻo | dẻo cứng
10 | HK1 | U10 | 19.8 | 20 | 33.8 | 30.1 | 17.2 | 12 | 6.9 | [7 empty] | 29.1 | 1.76 | 1.363284 | 2.67 | 0.9585057 | 48.94066 | 81.06055 | 38.1 | 23.2 | 14.9 | 0.3959732 | 1345 | 0.198 | 0.027 | [6 empty] | Sét pha, dẻo cứng |  | 0 | 0 | 0.33 | #REF! | #REF! | #REF! | #REF! | Sét pha dẻo cứng | Sét pha | dẻo cứng | dẻo | dẻo cứng
11 | HK1 | D1 | 22 | 22.45 |  |  | 8.9 | 14.4 | 75.3 | 0.6 | 0.8 | [5 empty] | 10.5 |  |  | 2.7 | [10 empty] | 1.391 | 1.194 | 0.75 | 0.66 | 3339 | 2338 | Cát hạt mịn |  | 3365 | 2363.333 | 0 | #REF! | #REF! | #REF! | #REF! | FALSE cứng | FALSE | cứng | rắn | cứng
12 | HK1 | D2 | 24 | 24.45 |  |  | 4.7 | 10.2 | 58.4 | 11.9 | 14.8 | [5 empty] | 10.3 |  |  | 2.73 | [10 empty] | 1.308 | 1.137 | 0.79 | 0.62 | 3320 | 2319 | Cát hạt mịn |  | 3333.333 | 2331.667 | 0 | #REF! | #REF! | #REF! | #REF! | FALSE cứng | FALSE | cứng | rắn | cứng
13 | HK1 | D3 | 26 | 26.45 |  |  | 2.8 | 8.5 | 59.7 | 14.6 | 14.4 | [5 empty] | 11.7 |  |  | 2.69 | [10 empty] | 1.386 | 1.17 | 0.73 | 0.66 | 3336 | 2450 | Cát hạt mịn |  | 3360 | 2483.333 | 0 | #REF! | #REF! | #REF! | #REF! | FALSE cứng | FALSE | cứng | rắn | cứng
14 | HK1 | D4 | 28 | 28.45 |  |  | 8.2 | 10.5 | 68.9 | 5.7 | 6.7 | [5 empty] | 10.8 |  |  | 2.7 | [10 empty] | 1.337 | 1.201 | 0.8 | 0.69 | 3251 | 2316 | Cát hạt mịn |  | 3285 | 2326.667 | 0 | #REF! | #REF! | #REF! | #REF! | FALSE cứng | FALSE | cứng | rắn | cứng
15 | HK1 | D5 | 30 | 30.45 |  |  | 7 | 7.9 | 72.6 | 9.9 | 2.6 | [5 empty] | 10 |  |  | 2.69 | [10 empty] | 1.157 | 0.951 | 0.68 | 0.65 | 3104 | 2421 | Cát hạt mịn |  | 3106.667 | 2435 | 0 | #REF! | #REF! | #REF! | #REF! | FALSE cứng | FALSE | cứng | rắn | cứng
16 | HK1 | D6 | 32 | 32.45 |  |  | 5.4 | 6.9 | 69.8 | 5.4 | 12.5 | [5 empty] | 8.8 |  |  | 2.68 | [10 empty] | 1.234 | 0.925 | 0.72 | 0.63 | 3102 | 2358 | Cát hạt mịn |  | 3103.333 | 2396.667 | 0 | #REF! | #REF! | #REF! | #REF! | FALSE cứng | FALSE | cứng | rắn | cứng
17 | HK1 | D7 | 34 | 34.45 |  |  | 9.7 | 4.7 | 72.7 | 12.9 | [6 empty] | 10.5 |  |  | 2.71 | [10 empty] | 1.247 | 1.007 | 0.67 | 0.61 | 3202 | 2442 | Cát hạt mịn |  | 3203.333 | 2470 | 0 | #REF! | #REF! | #REF! | #REF! | FALSE cứng | FALSE | cứng | rắn | cứng
18 | HK2 | U1 | 2.5 | 2.7 | 18.8 | 29.4 | 26 | 17.3 | 8.5 | [7 empty] | 35.1 | 1.79 | 1.324944 | 2.68 | 1.022726 | 50.56177 | 91.97769 | 40.8 | 25.8 | 15 | 0.62 | 1157 | 0.186 | 0.036 | [6 empty] | Sét pha, dẻo mềm |  | 0 | 0 | 0.31 | #REF! | #REF! | #REF! | #REF! | Sét pha dẻo mềm | Sét pha | dẻo mềm | dẻo | dẻo mềm
19 | HK2 | U2 | 4.8 | 5 | 18.9 | 21.5 | 18.1 | 26.1 | 12.4 | 3 | [6 empty] | 36.2 | 1.73 | 1.270191 | 2.68 | 1.109919 | 52.60482 | 87.40817 | 40.1 | 26.3 | 13.8 | 0.7173913 | 1135 | 0.186 | 0.034 | [6 empty] | Sét pha, dẻo mềm |  | 0 | 0 | 0.31 | #REF! | #REF! | #REF! | #REF! | Sét pha dẻo mềm | Sét pha | dẻo mềm | dẻo | dẻo mềm
20 | HK2 | U3 | 6.8 | 7 | 27.7 | 23 | 4.9 | 20.8 | 18 | 5.6 | [6 empty] | 34.4 | 1.75 | 1.302083 | 2.7 | 1.0736 | 51.77469 | 86.51267 | 38.5 | 22.2 | 16.3 | 0.7484663 | 925 | 0.173 | 0.039 | [6 empty] | Sét pha, dẻo mềm |  | 0 | 0 | 0.2883333 | #REF! | #REF! | #REF! | #REF! | Sét pha dẻo mềm | Sét pha | dẻo mềm | dẻo | dẻo mềm
21 | HK2 | U4 | 8.8 | 9 | 25.8 | 32 | 24.3 | 4.8 | 4.6 | 8.5 | [6 empty] | 35.5 | 1.75 | 1.291513 | 2.68 | 1.075086 | 51.80922 | 88.49527 | 41.1 | 26.5 | 14.6 | 0.6164384 | 925 | 0.204 | 0.038 | [6 empty] | Sét pha, dẻo mềm |  | 0 | 0 | 0.34 | #REF! | #REF! | #REF! | #REF! | Sét pha dẻo mềm | Sét pha | dẻo mềm | dẻo | dẻo mềm
22 | HK2 | U5 | 10.8 | 11 | 2.3 | 29.7 | 30.4 | 23.3 | 1.6 | 1.5 | 4.6 | 6.6 |  |  |  |  | 26.9 | 1.83 | 1.44208 | 2.72 | 0.8861639 | 46.98234 | 82.56712 | 27.4 | 23.9 | 3.5 | 0.8571429 | 1453 | 0.113 | 0.022 | [6 empty] | Cát pha, dẻo |  | 0 | 0 | 0.1883333 | #REF! | #REF! | #REF! | #REF! | Cát pha dẻo | Cát pha | dẻo chảy | dẻo | dẻo
23 | HK2 | U6 | 12.8 | 13 | 4.7 | 20 | 30.1 | 31.2 | 6.3 | 1.3 | 6.4 | [5 empty] | 26.4 | 1.85 | 1.463608 | 2.69 | 0.8379243 | 45.5908 | 84.75228 | 28 | 22 | 6 | 0.7333333 | 1303 | 0.12 | 0.028 | [6 empty] | Cát pha, dẻo |  | 0 | 0 | 0.2 | #REF! | #REF! | #REF! | #REF! | Cát pha dẻo | Cát pha | dẻo mềm | dẻo | dẻo
24 | HK2 | U7 | 14.8 | 15 | 20.4 | 44.4 | 20 | 12.8 | 2.4 | [7 empty] | 29.3 | 1.84 | 1.423047 | 2.68 | 0.8832826 | 46.90122 | 88.9002 | 37.7 | 21.2 | 16.5 | 0.4909091 | 1538 | 0.194 | 0.032 | [6 empty] | Sét pha, dẻo cứng |  | 0 | 0 | 0.3233333 | #REF! | #REF! | #REF! | #REF! | Sét pha dẻo cứng | Sét pha | dẻo cứng | dẻo | dẻo cứng
25 | HK2 | U8 | 16.8 | 17 | 25.9 | 29.7 | 20.6 | 20.8 | 1.7 | 1.3 | [6 empty] | 32.9 | 1.82 | 1.369451 | 2.72 | 0.9861978 | 49.65255 | 90.74042 | 41 | 27.4 | 13.6 | 0.4044118 | 1527 | 0.24 | 0.031 | [6 empty] | Sét pha, dẻo cứng |  | 0 | 0 | 0.4 | #REF! | #REF! | #REF! | #REF! | Sét pha dẻo cứng | Sét pha | dẻo cứng | dẻo | dẻo cứng
26 | HK2 | U9 | 18.8 | 19 | 25.4 | 35.5 | 14 | 15.5 | 9.6 | [7 empty] | 32.5 | 1.84 | 1.388679 | 2.68 | 0.9298913 | 48.18361 | 93.66686 | 41.9 | 26.2 | 15.7 | 0.4012739 | 1440 | 0.23 | 0.028 | [6 empty] | Sét pha, dẻo cứng |  | 0 | 0 | 0.3833333 | #REF! | #REF! | #REF! | #REF! | Sét pha dẻo cứng | Sét pha | dẻo cứng | dẻo | dẻo cứng
27 | HK2 | U10 | 20.8 | 21 | 31.1 | 12.2 | 17.7 | 23.1 | 9.6 | 6.3 | [6 empty] | 27.6 | 1.77 | 1.387147 | 2.67 | 0.9248136 | 48.04692 | 79.68309 | 37.3 | 20.6 | 16.7 | 0.4191617 | 1336 | 0.211 | 0.03 | [6 empty] | Sét pha, dẻo cứng |  | 0 | 0 | 0.3516667 | #REF! | #REF! | #REF! | #REF! | Sét pha dẻo cứng | Sét pha | dẻo cứng | dẻo | dẻo cứng
28 | HK2 | D1 | 23 | 23.45 |  |  | 3.1 | 13.5 | 65.8 | 5.2 | 12.4 | [5 empty] | 10.3 |  |  | 2.72 | [10 empty] | 1.346 | 1.234 | 0.74 | 0.65 | 3231 | 2409 | Cát hạt mịn |  | 3251.667 | 2415 | 0 | #REF! | #REF! | #REF! | #REF! | FALSE cứng | FALSE | cứng | rắn | cứng
29 | HK2 | D2 | 25 | 25.45 |  |  | 4.8 | 11.8 | 81.7 | 1.4 | 0.3 | [5 empty] | 10.2 |  |  | 2.7 | [10 empty] | 1.33 | 1.21 | 0.72 | 0.64 | 3217 | 2456 | Cát hạt mịn |  | 3228.333 | 2493.333 | 0 | #REF! | #REF! | #REF! | #REF! | FALSE cứng | FALSE | cứng | rắn | cứng
30 | HK2 | D3 | 27 | 27.45 |  |  | 4.7 | 6.4 | 66.5 | 11.4 | 11 | [5 empty] | 10.7 |  |  | 2.69 | [10 empty] | 1.343 | 1.233 | 0.77 | 0.62 | 3136 | 2436 | Cát hạt mịn |  | 3160 | 2460 | 0 | #REF! | #REF! | #REF! | #REF! | FALSE cứng | FALSE | cứng | rắn | cứng
31 | HK2 | D4 | 29 | 29.45 |  |  | 2.4 | 14.9 | 77.8 | 0.9 | 4 | [5 empty] | 11.3 |  |  | 2.71 | [10 empty] | 1.396 | 1.209 | 0.75 | 0.69 | 3359 | 2322 | Cát hạt mịn |  | 3398.333 | 2336.667 | 0 | #REF! | #REF! | #REF! | #REF! | FALSE cứng | FALSE | cứng | rắn | cứng
32 | HK2 | D5 | 31 | 31.45 |  |  | 6.2 | 6.1 | 78.9 | 3.7 | 5.1 | [5 empty] | 8.8 |  |  | 2.71 | [10 empty] | 1.105 | 0.97 | 0.73 | 0.64 | 3110 | 2410 | Cát hạt mịn |  | 3116.667 | 2416.667 | 0 | #REF! | #REF! | #REF! | #REF! | FALSE cứng | FALSE | cứng | rắn | cứng
33 | HK2 | D6 | 33 | 33.45 |  |  | 6.4 | 2.9 | 72.4 | 12.2 | 6.1 | [5 empty] | 10 |  |  | 2.7 | [10 empty] | 1.188 | 0.926 | 0.69 | 0.64 | 3340 | 2317 | Cát hạt mịn |  | 3366.667 | 2328.333 | 0 | #REF! | #REF! | #REF! | #REF! | FALSE cứng | FALSE | cứng | rắn | cứng
34 | HK3 | U1 | 3.3 | 3.5 | 26 | 44.3 | 10.6 | 11.9 | 7.2 | [7 empty] | 30.4 | 1.8 | 1.380368 | 2.68 | 0.9415111 | 48.49373 | 86.53323 | 39.2 | 24.3 | 14.9 | 0.409396 | 1321 | 0.227 | 0.027 | [6 empty] | Sét pha, dẻo cứng |  | 0 | 0 | 0.3783333 | #REF! | #REF! | #REF! | #REF! | Sét pha dẻo cứng | Sét pha | dẻo cứng | dẻo | dẻo cứng
35 | HK3 | U2 | 5 | 5.2 | 25.1 | 31.9 | 33 | 5.2 | 4.8 | [7 empty] | 36.3 | 1.8 | 1.320616 | 2.68 | 1.029356 | 50.72327 | 94.50962 | 39.8 | 25.8 | 14 | 0.75 | 1130 | 0.19 | 0.033 | [6 empty] | Sét pha, dẻo mềm |  | 0 | 0 | 0.3166667 | #REF! | #REF! | #REF! | #REF! | Sét pha dẻo mềm | Sét pha | dẻo mềm | dẻo | dẻo mềm
36 | HK3 | U3 | 7 | 7.2 | 26.3 | 34 | 19 | 17.7 | 3 | [7 empty] | 32.2 | 1.83 | 1.384266 | 2.68 | 0.9360437 | 48.34827 | 92.19228 | 41.9 | 28.2 | 13.7 | 0.2919708 | 1245 | 0.232 | 0.032 | [6 empty] | Sét pha, dẻo cứng |  | 0 | 0 | 0.3866667 | #REF! | #REF! | #REF! | #REF! | Sét pha dẻo cứng | Sét pha | dẻo cứng | dẻo | dẻo cứng
37 | HK3 | U4 | 9 | 9.2 | 30.3 | 27.6 | 12.4 | 20.2 | 1.3 | 8.2 | [6 empty] | 30.5 | 1.81 | 1.386973 | 2.68 | 0.9322652 | 48.24727 | 87.67891 | 37.5 | 24.3 | 13.2 | 0.469697 | 1301 | 0.225 | 0.025 | [6 empty] | Sét pha, dẻo cứng |  | 0 | 0 | 0.375 | #REF! | #REF! | #REF! | #REF! | Sét pha dẻo cứng | Sét pha | dẻo cứng | dẻo | dẻo cứng
38 | HK3 | U5 | 11 | 11.2 | 29.9 | 27.4 | 18.1 | 11.1 | 6.3 | 7.2 | [6 empty] | 31.8 | 1.81 | 1.373293 | 2.68 | 0.9515138 | 48.75773 | 89.56675 | 41.2 | 26 | 15.2 | 0.3815789 | 1316 | 0.189 | 0.028 | [6 empty] | Sét pha, dẻo cứng |  | 0 | 0 | 0.315 | #REF! | #REF! | #REF! | #REF! | Sét pha dẻo cứng | Sét pha | dẻo cứng | dẻo | dẻo cứng
39 | HK3 | U6 | 13 | 13.2 | 28.5 | 20.3 | 20.2 | 18 | 4.2 | 8.8 | [6 empty] | 30.8 | 1.79 | 1.368502 | 2.68 | 0.9583464 | 48.93651011 | 86.1317 | 40 | 24.4 | 15.6 | 0.4102564 | 1314 | 0.212 | 0.032 | [6 empty] | Sét pha, dẻo cứng |  | 0 | 0 | 0.3533333 | #REF! | #REF! | #REF! | #REF! | Sét pha dẻo cứng | Sét pha | dẻo cứng | dẻo | dẻo cứng
40 | HK3 | U7 | 14.8 | 15 | 26 | 33.9 | 12.3 | 13.2 | 4.6 | 10 | [6 empty] | 33.3 | 1.79 | 1.342836 | 2.68 | 0.9957765 | 49.89419 | 89.62252 | 41.3 | 28.3 | 13 | 0.3846154 | 1412 | 0.205 | 0.033 | [6 empty] | Sét pha, dẻo cứng |  | 0 | 0 | 0.3416667 | #REF! | #REF! | #REF! | #REF! | Sét pha dẻo cứng | Sét pha | dẻo cứng | dẻo | dẻo cứng
41 | HK3 | U8 | 16.8 | 17 | 25 | 36 | 15.9 | 12.5 | 5.7 | 4.9 | [6 empty] | 29.4 | 1.78 | 1.37558 | 2.68 | 0.9482697 | 48.6724 | 83.09029 | 39.9 | 23.3 | 16.6 | 0.3674699 | 1401 | 0.231 | 0.032 | [6 empty] | Sét pha, dẻo cứng |  | 0 | 0 | 0.385 | #REF! | #REF! | #REF! | #REF! | Sét pha dẻo cứng | Sét pha | dẻo cứng | dẻo | dẻo cứng
42 | HK3 | U9 | 18.8 | 19 | 30.6 | 32.5 | 17.4 | 10.4 | 6.4 | 2.7 | [6 empty] | 29.7 | 1.83 | 1.410948 | 2.7 | 0.9136066 | 47.74265 | 87.77301 | 38.7 | 24 | 14.7 | 0.3877551 | 1551 | 0.206 | 0.028 | [6 empty] | Sét pha, dẻo cứng |  | 0 | 0 | 0.3433333 | #REF! | #REF! | #REF! | #REF! | Sét pha dẻo cứng | Sét pha | dẻo cứng | dẻo | dẻo cứng
43 | HK3 | U10 | 20.8 | 21 | 30.8 | 34.3 | 13.9 | 13.3 | 3.5 | 4.2 | [6 empty] | 31.1 | 1.83 | 1.395881 | 2.71 | 0.9414262 | 48.49148 | 89.52481 | 40.9 | 24.4 | 16.5 | 0.4060606 | 1553 | 0.201 | 0.029 | [6 empty] | Sét pha, dẻo cứng |  | 0 | 0 | 0.335 | #REF! | #REF! | #REF! | #REF! | Sét pha dẻo cứng | Sét pha | dẻo cứng | dẻo | dẻo cứng
44 | HK3 | D1 | 23 | 23.45 |  |  | 6.7 | 14.2 | 57 | 8 | 14.1 | [5 empty] | 11.7 |  |  | 2.68 | [10 empty] | 1.251 | 1.2 | 0.78 | 0.64 | 3235 | 2321 | Cát hạt mịn |  | 3258.333 | 2335 | 0 | #REF! | #REF! | #REF! | #REF! | FALSE cứng | FALSE | cứng | rắn | cứng
45 | HK3 | D2 | 25 | 25.45 |  |  | 6.3 | 12.2 | 69.9 | 11 | 0.6 | [5 empty] | 11.7 |  |  | 2.73 | [10 empty] | 1.396 | 1.125 | 0.76 | 0.69 | 3239 | 2315 | Cát hạt mịn |  | 3265 | 2325 | 0 | #REF! | #REF! | #REF! | #REF! | FALSE cứng | FALSE | cứng | rắn | cứng
46 | HK3 | D3 | 27 | 27.45 |  |  | 4.4 | 9.6 | 74.7 | 7 | 4.3 | [5 empty] | 10.2 |  |  | 2.71 | [10 empty] | 1.281 | 1.233 | 0.71 | 0.64 | 3322 | 2326 | Cát hạt mịn |  | 3336.667 | 2343.333 | 0 | #REF! | #REF! | #REF! | #REF! | FALSE cứng | FALSE | cứng | rắn | cứng
47 | HK3 | D4 | 29 | 29.45 |  |  | 5.7 | 13.9 | 75.4 | 3 | 2 | [5 empty] | 10.4 |  |  | 2.7 | [10 empty] | 1.201 | 1.02 | 0.69 | 0.62 | 3303 | 2423 | Cát hạt mịn |  | 3305 | 2438.333 | 0 | #REF! | #REF! | #REF! | #REF! | FALSE cứng | FALSE | cứng | rắn | cứng
48 | HK3 | D5 | 31 | 31.45 |  |  | 9.5 | 4.7 | 71.7 | 8.8 | 5.3 | [5 empty] | 9.1 |  |  | 2.7 | [10 empty] | 1.147 | 0.994 | 0.72 | 0.64 | 3313 | 2323 | Cát hạt mịn |  | 3321.667 | 2338.333 | 0 | #REF! | #REF! | #REF! | #REF! | FALSE cứng | FALSE | cứng | rắn | cứng
49 | HK3 | D6 | 33 | 33.45 |  |  | 6.5 | 7.3 | 68.8 | 8.7 | 8.7 | [5 empty] | 8.9 |  |  | 2.69 | [10 empty] | 1.225 | 1.052 | 0.68 | 0.64 | 3218 | 2318 | Cát hạt mịn |  | 3230 | 2330 | 0 | #REF! | #REF! | #REF! | #REF! | FALSE cứng | FALSE | cứng | rắn | cứng
50 | HK3 | D7 | 35 | 35.45 |  |  | 5.1 | 6.3 | 79 | 7.2 | 2.4 | [5 empty] | 10.4 |  |  | 2.7 | [10 empty] | 1.191 | 0.932 | 0.72 | 0.63 | 3223 | 2320 | Cát hạt mịn |  | 3238.333 | 2333.333 | 0 | #REF! | #REF! | #REF! | #REF! | FALSE cứng | FALSE | cứng | rắn | cứng
51 | HK3 | D8 | 37 | 37.45 |  |  |  | 7.2 | 10.4 | 50.6 | 14.5 | 3.2 | 14.1 |  |  |  | 7.9 |  |  | 2.69 | [10 empty] | 0.988 | 0.889 | 0.71 | 0.68 | 3419 | 2553 | Cát thô vừa lẫn sỏi sạn |  | 3431.667 | 2588.333 | 0 | #REF! | #REF! | #REF! | #REF! | FALSE cứng | FALSE | cứng | rắn | cứng
52 | HK3 | D9 | 39 | 39.08 | [6 empty] | 14.6 | 10.3 | 7.2 | 12.4 | 55.5 |  |  |  |  | 2.68 | [16 empty] | Cuội sỏi |  | 0 | 0 | 0 | #REF! | #REF! | #REF! | #REF! | FALSE cứng | FALSE | cứng | rắn | cứng
53 | HK3 | D10 | 41 | 41.06 | [6 empty] | 3.6 | 3.3 | 15 | 10 | 68.1 |  |  |  |  | 2.72 | [16 empty] | Cuội sỏi |  | 0 | 0 | 0 | #REF! | #REF! | #REF! | #REF! | FALSE cứng | FALSE | cứng | rắn | cứng
54 | HK4 | U1 | 2.4 | 3 | 22.3 | 32.3 | 30.1 | 15 | 0.3 | [7 empty] | 36 | 1.83 | 1.345588 | 2.71 | 1.013989 | 50.3473 | 96.21405 | 41.6 | 26.9 | 14.7 | 0.6190476 | 1056 | 0.2 | 0.037 | [6 empty] | Sét pha, dẻo mềm |  | 0 | 0 | 0.3333333 | #REF! | #REF! | #REF! | #REF! | Sét pha dẻo mềm | Sét pha | dẻo mềm | dẻo | dẻo mềm
55 | HK4 | U2 | 4.8 | 5 | 24.4 | 27.5 | 17.3 | 24.2 | 6.6 | [7 empty] | 36.8 | 1.79 | 1.30848 | 2.69 | 1.055821 | 51.35764 | 93.7583 | 41.8 | 25.3 | 16.5 | 0.6969697 | 1153 | 0.208 | 0.037 | [6 empty] | Sét pha, dẻo mềm |  | 0 | 0 | 0.3466667 | #REF! | #REF! | #REF! | #REF! | Sét pha dẻo mềm | Sét pha | dẻo mềm | dẻo | dẻo mềm
56 | HK4 | U3 | 6.8 | 7 | 31.7 | 39 | 12.2 | 13.3 | 3.8 | [7 empty] | 29.7 | 1.79 | 1.380108 | 2.7 | 0.9563687 | 48.88489 | 83.84841 | 38.3 | 21.9 | 16.4 | 0.4756098 | 1503 | 0.224 | 0.029 | [6 empty] | Sét pha, dẻo cứng |  | 0 | 0 | 0.3733333 | #REF! | #REF! | #REF! | #REF! | Sét pha dẻo cứng | Sét pha | dẻo cứng | dẻo | dẻo cứng
57 | HK4 | U4 | 8.8 | 9 | 32.1 | 30.6 | 21.1 | 3.8 | 8.3 | 4.1 | [6 empty] | 35.7 | 1.79 | 1.319086 | 2.73 | 1.069615 | 51.68182 | 91.11787 | 41.2 | 24.9 | 16.3 | 0.6625767 | 828 | 0.171 | 0.03 | [6 empty] | Sét pha, dẻo mềm |  | 0 | 0 | 0.285 | #REF! | #REF! | #REF! | #REF! | Sét pha dẻo mềm | Sét pha | dẻo mềm | dẻo | dẻo mềm
58 | HK4 | U5 | 10.8 | 11 | 6.6 | 18.9 | 24.1 | 24.1 | 11.5 | 14.8 | [6 empty] | 25.1 | 1.82 | 1.454836 | 2.69 | 0.8490055 | 45.91687 | 79.52716 | 27.8 | 23.5 | 4.3 | 0.372093 | 1406 | 0.135 | 0.028 | [6 empty] | Cát pha, dẻo |  | 0 | 0 | 0.225 | #REF! | #REF! | #REF! | #REF! | Cát pha dẻo | Cát pha | dẻo cứng | dẻo | dẻo
59 | HK4 | U6 | 12.8 | 13 | 5.3 | 22.4 | 28.8 | 31 | 5.5 | 1.6 | 2 | 3.4 |  |  |  |  | 27.6 | 1.79 | 1.402821 | 2.68 | 0.9104358 | 47.65592 | 81.24461 | 29.2 | 23.9 | 5.3 | 0.6981132 | 1202 | 0.124 | 0.027 | [6 empty] | Cát pha, dẻo |  | 0 | 0 | 0.2066667 | #REF! | #REF! | #REF! | #REF! | Cát pha dẻo | Cát pha | dẻo mềm | dẻo | dẻo
60 | HK4 | U7 | 14.8 | 15 | 20.5 | 25.7 | 15.8 | 9.1 | 1.8 | 2 | 7.5 | 8.2 | 9.4 |  |  |  | 29.6 | 1.89 | 1.458333 | 2.68 | 0.8377143 | 45.58458 | 94.69577 | 43.2 | 27.4 | 15.8 | 0.1392405 | 1827 | 0.24 | 0.022 | [6 empty] | Sét pha, nửa cứng |  | 0 | 0 | 0.4 | #REF! | #REF! | #REF! | #REF! | Sét pha nửa cứng | Sét pha | nửa cứng | dẻo | nửa cứng
61 | HK4 | U8 | 16.8 | 17 | 25.21114 | 11.78886 | 21.9 | 13.7 | 9.1 | 8.4 | 1.3 | 5.7 | 2.9 |  |  |  | 30.4 | 1.86 | 1.42638 | 2.73 | 0.9139355 | 47.75163 | 90.80729 | 42.1 | 28.6 | 13.5 | 0.1333333 | 1802 | 0.267 | 0.028 | [6 empty] | Sét pha, nửa cứng |  | 0 | 0 | 0.445 | #REF! | #REF! | #REF! | #REF! | Sét pha nửa cứng | Sét pha | nửa cứng | dẻo | nửa cứng
62 | HK4 | U9 | 19 | 19.2 | 27.7 | 15.5 | 19.9 | 7 | 2.1 | 5 | 2.7 | 7.2 | 4.6 | 8.3 |  |  | 27.5 | 1.93 | 1.513725 | 2.71 | 0.790285 | 44.14297 | 94.30143 | 40 | 26.7 | 13.3 | 0.06015038 | 1810 | 0.258 | 0.022 | [6 empty] | Sét pha, nửa cứng |  | 0 | 0 | 0.43 | #REF! | #REF! | #REF! | #REF! | Sét pha nửa cứng | Sét pha | nửa cứng | dẻo | nửa cứng
63 | HK4 | D1 | 21 | 21.45 |  |  | 4 | 6.8 | 65.5 | 11.9 | 11.8 | [5 empty] | 11.2 |  |  | 2.71 | [10 empty] | 1.251 | 1.176 | 0.76 | 0.64 | 3233 | 2411 | Cát hạt mịn |  | 3255 | 2418.333 | 0 | #REF! | #REF! | #REF! | #REF! | FALSE cứng | FALSE | cứng | rắn | cứng
64 | HK4 | D2 | 23 | 23.45 |  |  |  | 11.6 | 75 | 8.5 | 4.9 | [5 empty] | 11.7 |  |  | 2.71 | [10 empty] | 1.394 | 1.155 | 0.7 | 0.62 | 3110 | 2352 | Cát hạt mịn |  | 3116.667 | 2386.667 | 0 | #REF! | #REF! | #REF! | #REF! | FALSE cứng | FALSE | cứng | rắn | cứng
65 | HK4 | D3 | 25 | 25.42 |  |  | 5.3 | 8.3 | 84.3 | 0.8 | 1.3 | [5 empty] | 11.5 |  |  | 2.71 | [10 empty] | 1.286 | 1.214 | 0.75 | 0.61 | 3309 | 2418 | Cát hạt mịn |  | 3315 | 2430 | 0 | #REF! | #REF! | #REF! | #REF! | FALSE cứng | FALSE | cứng | rắn | cứng
66 | HK4 | D4 | 27 | 27.45 |  |  | 5.5 | 11.2 | 68.2 | 1.1 | 14 | [5 empty] | 10.7 |  |  | 2.7 | [10 empty] | 1.278 | 1.223 | 0.77 | 0.64 | 3348 | 2445 | Cát hạt mịn |  | 3380 | 2475 | 0 | #REF! | #REF! | #REF! | #REF! | FALSE cứng | FALSE | cứng | rắn | cứng
67 | HK4 | D5 | 29 | 29.45 |  |  | 2.3 | 8.8 | 75.6 | 8.4 | 4.9 | [5 empty] | 9.2 |  |  | 2.71 | [10 empty] | 1.241 | 0.922 | 0.74 | 0.65 | 3232 | 2447 | Cát hạt mịn |  | 3253.333 | 2478.333 | 0 | #REF! | #REF! | #REF! | #REF! | FALSE cứng | FALSE | cứng | rắn | cứng
68 | HK4 | D6 | 32 | 32.45 |  |  | 8.2 | 2.9 | 71.1 | 9.3 | 8.5 | [5 empty] | 9.2 |  |  | 2.71 | [10 empty] | 1.195 | 0.946 | 0.7 | 0.61 | 3333 | 2357 | Cát hạt mịn |  | 3355 | 2395 | 0 | #REF! | #REF! | #REF! | #REF! | FALSE cứng | FALSE | cứng | rắn | cứng
69 | HK5 | U1 | 2.2 | 2.4 | 29.9 | 26.3 | 20.8 | 10 | 3.4 | 9.6 | [6 empty] | 28.3 | 1.77 | 1.379579 | 2.68 | 0.9426215 | 48.52317 | 80.46072 | 38 | 21.6 | 16.4 | 0.4085366 | 1408 | 0.233 | 0.027 | [6 empty] | Sét pha, dẻo cứng |  | 0 | 0 | 0.3883333 | #REF! | #REF! | #REF! | #REF! | Sét pha dẻo cứng | Sét pha | dẻo cứng | dẻo | dẻo cứng
70 | HK5 | U2 | 4 | 4.2 | 33.8 | 19.9 | 19.8 | 13.5 | 3.6 | 9.4 | [6 empty] | 31.9 | 1.78 | 1.349507 | 2.7 | 1.00073 | 50.01825 | 86.06714 | 40.6 | 24.6 | 16 | 0.45625 | 1322 | 0.205 | 0.028 | [6 empty] | Sét pha, dẻo cứng |  | 0 | 0 | 0.3416667 | #REF! | #REF! | #REF! | #REF! | Sét pha dẻo cứng | Sét pha | dẻo cứng | dẻo | dẻo cứng
71 | HK5 | U3 | 5.8 | 6 | 30.5 | 23 | 19.3 | 26 | 1.2 | [7 empty] | 33.1 | 1.79 | 1.344853 | 2.7 | 1.007654 | 50.19061 | 88.69119 | 40.3 | 24.5 | 15.8 | 0.5443038 | 902 | 0.217 | 0.04 | [6 empty] | Sét pha, dẻo mềm |  | 0 | 0 | 0.3616667 | #REF! | #REF! | #REF! | #REF! | Sét pha dẻo mềm | Sét pha | dẻo mềm | dẻo | dẻo mềm
72 | HK5 | U4 | 7.8 | 8 | 15.9 | 31.5 | 20.7 | 23.7 | 8.2 | [7 empty] | 37.5 | 1.77 | 1.287273 | 2.68 | 1.081921 | 51.96744 | 92.89034 | 41.9 | 27.1 | 14.8 | 0.7027027 | 1130 | 0.192 | 0.03 | [6 empty] | Sét pha, dẻo mềm |  | 0 | 0 | 0.32 | #REF! | #REF! | #REF! | #REF! | Sét pha dẻo mềm | Sét pha | dẻo mềm | dẻo | dẻo mềm
73 | HK5 | U5 | 9.8 | 10 | 17.3 | 18.9 | 31.7 | 25.5 | 6.6 | [7 empty] | 35.1 | 1.8 | 1.332346 | 2.7 | 1.0265 | 50.65384 | 92.32343 | 39.8 | 22.9 | 16.9 | 0.7218935 | 836 | 0.204 | 0.034 | [6 empty] | Sét pha, dẻo mềm |  | 0 | 0 | 0.34 | #REF! | #REF! | #REF! | #REF! | Sét pha dẻo mềm | Sét pha | dẻo mềm | dẻo | dẻo mềm
74 | HK5 | U6 | 11.8 | 12 | 4.3 | 23 | 25.4 | 24.9 | 11.3 | 11.1 | [6 empty] | 27.8 | 1.76 | 1.377152 | 2.69 | 0.9533068 | 48.80477 | 78.44484 | 30 | 24.3 | 5.7 | 0.6140351 | 1427 | 0.096 | 0.027 | [6 empty] | Cát pha, dẻo |  | 0 | 0 | 0.16 | #REF! | #REF! | #REF! | #REF! | Cát pha dẻo | Cát pha | dẻo mềm | dẻo | dẻo
75 | HK5 | U7 | 13.8 | 14 | 9 | 28.4 | 21.9 | 26.9 | 3.1 | 1.8 | 4.1 | 4.8 |  |  |  |  | 28.8 | 1.83 | 1.420807 | 2.69 | 0.8932896 | 47.18188 | 86.72663 | 31.5 | 25 | 6.5 | 0.5846154 | 1420 | 0.107 | 0.029 | [6 empty] | Cát pha, dẻo |  | 0 | 0 | 0.1783333 | #REF! | #REF! | #REF! | #REF! | Cát pha dẻo | Cát pha | dẻo mềm | dẻo | dẻo
76 | HK5 | U8 | 15.8 | 16 | 31.2 | 20.6 | 16.1 | 8.4 | 2.2 | 7.6 | 3.4 | 7.3 | 3.2 |  |  |  | 29.7 | 1.92 | 1.480339 | 2.69 | 0.817151 | 44.9688 | 97.77017 | 39.3 | 26.5 | 12.8 | 0.25 | 1949 | 0.271 | 0.028 | [6 empty] | Sét pha, nửa cứng |  | 0 | 0 | 0.4516667 | #REF! | #REF! | #REF! | #REF! | Sét pha nửa cứng | Sét pha | nửa cứng | dẻo | nửa cứng
77 | HK5 | U9 | 17.8 | 18 | 25.5 | 25.3 | 20.4 | 6.2 | 1.8 | 2 | 7.7 | 1.1 | 10 |  |  |  | 27.7 | 1.86 | 1.456539 | 2.7 | 0.8537097 | 46.05412 | 87.60589 | 39 | 27.4 | 11.6 | 0.02586207 | 1847 | 0.271 | 0.028 | [6 empty] | Sét pha, nửa cứng |  | 0 | 0 | 0.4516667 | #REF! | #REF! | #REF! | #REF! | Sét pha nửa cứng | Sét pha | nửa cứng | dẻo | nửa cứng
78 | HK5 | U10 | 19.8 | 20 | 16.3 | 16.8 | 25.7 | 13.1 | 6.9 | 7.1 | 6.2 | 4.5 | 3.4 |  |  |  | 27.6 | 1.9 | 1.489028 | 2.71 | 0.8199789 | 45.05431 | 91.21698 | 38.1 | 26.4 | 11.7 | 0.1025641 | 1725 | 0.249 | 0.03 | [6 empty] | Sét pha, nửa cứng |  | 0 | 0 | 0.415 | #REF! | #REF! | #REF! | #REF! | Sét pha nửa cứng | Sét pha | nửa cứng | dẻo | nửa cứng
79 | HK5 | U11 | 21.8 | 22 | 21.47075 | 12.72925 | 27.5 | 5.9 | 8.3 | 9.4 | 2.9 | 9.7 | 2.1 |  |  |  | 24.1 | 1.94 | 1.563255 | 2.7 | 0.7271649 | 42.10165 | 89.48451 | 40.4 | 24.1 | 16.3 | 2.179579e-16 | 1741 | 0.225 | 0.023 | [6 empty] | Sét pha, nửa cứng |  | 0 | 0 | 0.375 | #REF! | #REF! | #REF! | #REF! | Sét pha nửa cứng | Sét pha | nửa cứng | dẻo | nửa cứng
80 | HK5 | D1 | 24 | 24.45 |  |  | 5.9 | 8.1 | 63.9 | 9.9 | 12.2 | [5 empty] | 11.9 |  |  | 2.68 | [10 empty] | 1.35 | 1.239 | 0.74 | 0.65 | 3145 | 2320 | Cát hạt mịn |  | 3175 | 2333.333 | 0 | #REF! | #REF! | #REF! | #REF! | FALSE cứng | FALSE | cứng | rắn | cứng
81 | HK5 | D2 | 26 | 26.45 |  |  | 4.3 | 12.2 | 63.2 | 11.9 | 8.4 | [5 empty] | 10.1 |  |  | 2.68 | [10 empty] | 1.304 | 1.186 | 0.76 | 0.61 | 3126 | 2459 | Cát hạt mịn |  | 3143.333 | 2498.333 | 0 | #REF! | #REF! | #REF! | #REF! | FALSE cứng | FALSE | cứng | rắn | cứng
82 | HK5 | D3 | 28 | 28.45 |  |  | 7 | 10.1 | 70.9 | 9.3 | 2.7 | [5 empty] | 10.9 |  |  | 2.71 | [10 empty] | 1.262 | 1.206 | 0.76 | 0.69 | 3209 | 2335 | Cát hạt mịn |  | 3215 | 2358.333 | 0 | #REF! | #REF! | #REF! | #REF! | FALSE cứng | FALSE | cứng | rắn | cứng
83 | HK5 | D4 | 30 | 30.45 |  |  | 7.6 | 13.3 | 70.9 | 1.8 | 6.4 | [5 empty] | 10.2 |  |  | 2.72 | [10 empty] | 1.267 | 0.905 | 0.7 | 0.64 | 3106 | 2455 | Cát hạt mịn |  | 3110 | 2491.667 | 0 | #REF! | #REF! | #REF! | #REF! | FALSE cứng | FALSE | cứng | rắn | cứng
84 | HK5 | D5 | 32 | 32.45 |  |  | 5.6 | 12.5 | 67.1 | 10.1 | 4.7 | [5 empty] | 9.9 |  |  | 2.72 | [10 empty] | 1.176 | 0.937 | 0.75 | 0.61 | 3216 | 2354 | Cát hạt mịn |  | 3226.667 | 2390 | 0 | #REF! | #REF! | #REF! | #REF! | FALSE cứng | FALSE | cứng | rắn | cứng
85 | HK6 | U1 | 3 | 3.2 | 20.3 | 25.2 | 30.7 | 2.7 | 16.8 | 4.3 | [6 empty] | 38.3 | 1.82 | 1.31598 | 2.69 | 1.044104 | 51.07882 | 98.675 | 43.2 | 27.1 | 16.1 | 0.6956522 | 1141 | 0.211 | 0.038 | [6 empty] | Sét pha, dẻo mềm |  | 0 | 0 | 0.3516667 | #REF! | #REF! | #REF! | #REF! | Sét pha dẻo mềm | Sét pha | dẻo mềm | dẻo | dẻo mềm
86 | HK6 | U2 | 4.8 | 5 | 30.3 | 24.5 | 19.9 | 21.6 | 3.7 | [7 empty] | 34.8 | 1.78 | 1.320475 | 2.67 | 1.022 | 50.54402 | 90.91585 | 40.5 | 23.5 | 17 | 0.6647059 | 1045 | 0.206 | 0.041 | [6 empty] | Sét pha, dẻo mềm |  | 0 | 0 | 0.3433333 | #REF! | #REF! | #REF! | #REF! | Sét pha dẻo mềm | Sét pha | dẻo mềm | dẻo | dẻo mềm
87 | HK6 | U3 | 6.8 | 7 | 10.7 | 30.7 | 25.2 | 31.9 | 1.5 | [7 empty] | 34.8 | 1.73 | 1.283383 | 2.68 | 1.088231 | 52.11258 | 85.70238 | 38.4 | 25 | 13.4 | 0.7313433 | 1055 | 0.172 | 0.034 | [6 empty] | Sét pha, dẻo mềm |  | 0 | 0 | 0.2866667 | #REF! | #REF! | #REF! | #REF! | Sét pha dẻo mềm | Sét pha | dẻo mềm | dẻo | dẻo mềm
88 | HK6 | U4 | 8.8 | 9 | 21.3 | 30.8 | 21.5 | 14.7 | 7.3 | 4.4 | [6 empty] | 32.1 | 1.82 | 1.377744 | 2.67 | 0.9379505 | 48.3991 | 91.37689 | 40.6 | 25.6 | 15 | 0.4333333 | 1457 | 0.239 | 0.03 | [6 empty] | Sét pha, dẻo cứng |  | 0 | 0 | 0.3983333 | #REF! | #REF! | #REF! | #REF! | Sét pha dẻo cứng | Sét pha | dẻo cứng | dẻo | dẻo cứng
89 | HK6 | U5 | 10.8 | 11 | 26.2 | 30.9 | 12.4 | 18.8 | 8.2 | 3.5 | [6 empty] | 31.1 | 1.76 | 1.342487 | 2.7 | 1.011193 | 50.27827 | 83.04051 | 40.2 | 23.6 | 16.6 | 0.4518072 | 1534 | 0.196 | 0.033 | [6 empty] | Sét pha, dẻo cứng |  | 0 | 0 | 0.3266667 | #REF! | #REF! | #REF! | #REF! | Sét pha dẻo cứng | Sét pha | dẻo cứng | dẻo | dẻo cứng
90 | HK6 | U6 | 12.8 | 13 | 7.7 | 26 | 20.8 | 28.9 | 12.5 | 4.1 | [6 empty] | 26.7 | 1.8 | 1.420679 | 2.68 | 0.8864222 | 46.9896 | 80.72451 | 29.8 | 23.5 | 6.3 | 0.5079365 | 1428 | 0.117 | 0.028 | [6 empty] | Cát pha, dẻo |  | 0 | 0 | 0.195 | #REF! | #REF! | #REF! | #REF! | Cát pha dẻo | Cát pha | dẻo mềm | dẻo | dẻo
91 | HK6 | U7 | 15 | 15.2 | 27.8918 | 12.5082 | 24.4 | 7.7 | 10 | 1.8 | 3.4 | 6 | 6.3 |  |  |  | 28.5 | 1.86 | 1.447471 | 2.7 | 0.8653226 | 46.38997 | 88.92637 | 37.8 | 25.4 | 12.4 | 0.25 | 1929 | 0.224 | 0.024 | [6 empty] | Sét pha, nửa cứng |  | 0 | 0 | 0.3733333 | #REF! | #REF! | #REF! | #REF! | Sét pha nửa cứng | Sét pha | nửa cứng | dẻo | nửa cứng
92 | HK6 | U8 | 17 | 17.2 | 18.1 | 15.7 | 26.3 | 1.8 | 8.1 | 9.5 | 9.6 | 8.9 | 2 |  |  |  | 24.6 | 1.93 | 1.548957 | 2.72 | 0.7560207 | 43.05306 | 88.50551 | 38.3 | 22 | 16.3 | 0.1595092 | 1650 | 0.258 | 0.028 | [6 empty] | Sét pha, nửa cứng |  | 0 | 0 | 0.43 | #REF! | #REF! | #REF! | #REF! | Sét pha nửa cứng | Sét pha | nửa cứng | dẻo | nửa cứng
93 | HK6 | U9 | 19 | 19.2 | 17.23083 | 19.86917 | 24 | 5.8 | 13.6 | 2.4 | 8.8 | 8.3 |  |  |  |  | 30.5 | 1.92 | 1.471264 | 2.7 | 0.83515625 | 45.50873 | 98.6043 | 41.9 | 28.7 | 13.2 | 0.1363636 | 1820 | 0.237 | 0.029 | [6 empty] | Sét pha, nửa cứng |  | 0 | 0 | 0.395 | #REF! | #REF! | #REF! | #REF! | Sét pha nửa cứng | Sét pha | nửa cứng | dẻo | nửa cứng
94 | HK6 | U10 | 20.8 | 21 | 7.178477 | 18.42152 | 29.3 | 11.5 | 12.1 | 9.9 | 9.5 | 2.1 |  |  |  |  | 30 | 1.85 | 1.423077 | 2.7 | 0.8972973 | 47.29345 | 90.27108 | 40 | 27.9 | 12.1 | 0.1735537 | 1937 | 0.265 | 0.029 | [6 empty] | Sét pha, nửa cứng |  | 0 | 0 | 0.4416667 | #REF! | #REF! | #REF! | #REF! | Sét pha nửa cứng | Sét pha | nửa cứng | dẻo | nửa cứng
95 | HK6 | D1 | 23 | 23.45 |  |  | 9.7 | 2.7 | 75.8 | 7.8 | 4 | [5 empty] | 10.5 |  |  | 2.71 | [10 empty] | 1.276 | 1.161 | 0.71 | 0.69 | 3342 | 2445 | Cát hạt mịn |  | 3370 | 2475 | 0 | #REF! | #REF! | #REF! | #REF! | FALSE cứng | FALSE | cứng | rắn | cứng
96 | HK6 | D2 | 25 | 25.45 |  |  | 3.8 | 12.9 | 63.5 | 10.4 | 9.4 | [5 empty] | 11.4 |  |  | 2.71 | [10 empty] | 1.278 | 1.117 | 0.71 | 0.67 | 3111 | 2407 | Cát hạt mịn |  | 3118.333 | 2411.667 | 0 | #REF! | #REF! | #REF! | #REF! | FALSE cứng | FALSE | cứng | rắn | cứng
97 | HK6 | D3 | 27 | 27.45 |  |  | 6.2 | 5.8 | 81.8 | 6 | 0.2 | [5 empty] | 11.9 |  |  | 2.7 | [10 empty] | 1.333 | 1.178 | 0.8 | 0.64 | 3202 | 2447 | Cát hạt mịn |  | 3203.333 | 2478.333 | 0 | #REF! | #REF! | #REF! | #REF! | FALSE cứng | FALSE | cứng | rắn | cứng
98 | HK6 | D4 | 29 | 29.45 |  |  | 8.2 | 14.1 | 58.3 | 14.5 | 4.9 | [5 empty] | 10.2 |  |  | 2.7 | [10 empty] | 1.291 | 0.964 | 0.67 | 0.6 | 3305 | 2442 | Cát hạt mịn |  | 3308.333 | 2470 | 0 | #REF! | #REF! | #REF! | #REF! | FALSE cứng | FALSE | cứng | rắn | cứng
99 | HK6 | D5 | 32 | 32.45 |  |  | 4 | 9.3 | 78.6 | 5.8 | 2.3 | [5 empty] | 8.8 |  |  | 2.68 | [10 empty] | 1.232 | 0.923 | 0.71 | 0.63 | 3312 | 2256 | Cát hạt mịn |  | 3320 | 2293.333 | 0 | #REF! | #REF! | #REF! | #REF! | FALSE cứng | FALSE | cứng | rắn | cứng
100 | HK7 | U1 | 3 | 3.2 | 31 | 22.8 | 16.8 | 16.1 | 5.8 | 7.5 | [6 empty] | 31.3 | 1.79 | 1.36329 | 2.71 | 0.987838 | 49.69409 | 85.86732 | 41.6 | 26.5 | 15.1 | 0.3178808 | 1537 | 0.2 | 0.025 | [6 empty] | Sét pha, dẻo cứng |  | 0 | 0 | 0.3333333 | #REF! | #REF! | #REF! | #REF! | Sét pha dẻo cứng | Sét pha | dẻo cứng | dẻo | dẻo cứng
101 | HK7 | U2 | 5 | 5.2 | 28.3 | 16.7 | 28.2 | 26 | 0.8 | [7 empty] | 37.3 | 1.83 | 1.332848 | 2.67 | 1.00323 | 50.08061 | 99.27041 | 43.1 | 26.4 | 16.7 | 0.6526946 | 954 | 0.211 | 0.034 | [6 empty] | Sét pha, dẻo mềm |  | 0 | 0 | 0.3516667 | #REF! | #REF! | #REF! | #REF! | Sét pha dẻo mềm | Sét pha | dẻo mềm | dẻo | dẻo mềm
102 | HK7 | U3 | 7 | 7.2 | 26.4 | 18.9 | 15.6 | 32.9 | 6.2 | [7 empty] | 37.4 | 1.81 | 1.317322 | 2.69 | 1.042022 | 51.02893 | 96.54882 | 42.1 | 26.2 | 15.9 | 0.7044025 | 1131 | 0.21 | 0.044 | [6 empty] | Sét pha, dẻo mềm |  | 0 | 0 | 0.35 | #REF! | #REF! | #REF! | #REF! | Sét pha dẻo mềm | Sét pha | dẻo mềm | dẻo | dẻo mềm
103 | HK7 | U4 | 9 | 9.2 | 23.6 | 25.4 | 30.8 | 6.3 | 9.6 | 4.3 | [6 empty] | 33.6 | 1.83 | 1.36976 | 2.69 | 0.963847 | 49.07954 | 93.77422 | 39.8 | 23.7 | 16.1 | 0.6149068 | 918 | 0.183 | 0.033 | [6 empty] | Sét pha, dẻo mềm |  | 0 | 0 | 0.305 | #REF! | #REF! | #REF! | #REF! | Sét pha dẻo mềm | Sét pha | dẻo mềm | dẻo | dẻo mềm
104 | HK7 | U5 | 10.8 | 11 | 8.2 | 23.1 | 23.2 | 31.6 | 11 | 2.9 | [6 empty] | 28.6 | 1.78 | 1.384137 | 2.69 | 0.9434494 | 48.5451 | 81.54544 | 31.8 | 25.4 | 6.4 | 0.5 | 1404 | 0.091 | 0.025 | [6 empty] | Cát pha, dẻo |  | 0 | 0 | 0.1516667 | #REF! | #REF! | #REF! | #REF! | Cát pha dẻo | Cát pha | dẻo mềm | dẻo | dẻo
105 | HK7 | U6 | 12.8 | 13 | 6.2 | 27.1 | 21.9 | 16.6 | 11.3 | 3.2 | 9.8 | 3.9 |  |  |  |  | 28.4 | 1.79 | 1.394081 | 2.72 | 0.9511061 | 48.74702 | 81.21912 | 29.8 | 24.1 | 5.7 | 0.754386 | 1345 | 0.097 | 0.028 | [6 empty] | Cát pha, dẻo | #REF! | 0 | 0 | 0.1616667 | #REF! | #REF! | #REF! | #REF! | Cát pha dẻo | Cát pha | dẻo chảy | dẻo | dẻo
106 | HK7 | U7 | 15 | 15.2 | 33 | 28 | 17.5 | 13.9 | 7.6 | [7 empty] | 28.4 | 1.75 | 1.362928 | 2.67 | 0.9590171 | 48.95399 | 79.06845 | 39.6 | 23.9 | 15.7 | 0.2866242 | 1316 | 0.222 | 0.028 | [6 empty] | Sét pha, dẻo cứng | #REF! | 0 | 0 | 0.37 | #REF! | #REF! | #REF! | #REF! | Sét pha dẻo cứng | Sét pha | dẻo cứng | dẻo | dẻo cứng
107 | HK7 | U8 | 16.8 | 17 | 16.7 | 29 | 15.3 | 12.1 | 5.5 | 6.8 | 7.6 | 7 |  |  |  |  | 25.4 | 1.86 | 1.483254 | 2.68 | 0.8068387 | 44.65472 | 84.36878 | 38.6 | 24.7 | 13.9 | 0.05035971 | 1757 | 0.235 | 0.026 | [6 empty] | Sét pha, nửa cứng |  | 0 | 0 | 0.3916667 | #REF! | #REF! | #REF! | #REF! | Sét pha nửa cứng | Sét pha | nửa cứng | dẻo | nửa cứng
108 | HK7 | U9 | 18.8 | 19 | 19.35837 | 12.94163 | 28.3 | 4.1 | 14.4 | 3.1 | 9.2 | 8.6 |  |  |  |  | 26 | 1.88 | 1.492063 | 2.7 | 0.8095745 | 44.73839 | 86.71222 | 39.6 | 25 | 14.6 | 0.06849315 | 1722 | 0.224 | 0.023 | [6 empty] | Sét pha, nửa cứng |  | 0 | 0 | 0.3733333 | #REF! | #REF! | #REF! | #REF! | Sét pha nửa cứng | Sét pha | nửa cứng | dẻo | nửa cứng
109 | HK7 | U10 | 20.8 | 21 | 15.6 | 17.9 | 26.6 | 4.6 | 5.5 | 5.5 | 7.4 | 9.6 | 7.3 |  |  |  | 30.3 | 1.85 | 1.4198 | 2.72 | 0.9157622 | 47.80145 | 89.99717 | 40.9 | 30.2 | 10.7 | 0.009345794 | 1837 | 0.265 | 0.02 | [6 empty] | Sét pha, nửa cứng |  | 0 | 0 | 0.4416667 | #REF! | #REF! | #REF! | #REF! | Sét pha nửa cứng | Sét pha | nửa cứng | dẻo | nửa cứng
110 | HK7 | D1 | 23 | 23.45 |  |  | 10 | 3.3 | 60.4 | 12.5 | 13.8 | [5 empty] | 10.2 |  |  | 2.69 | [10 empty] | 1.311 | 1.112 | 0.79 | 0.62 | 3213 | 2356 | Cát hạt mịn |  | 3221.667 | 2393.333 | 0 | #REF! | #REF! | #REF! | #REF! | FALSE cứng | FALSE | cứng | rắn | cứng
111 | HK7 | D2 | 25 | 25.45 |  |  | 3.8 | 11 | 73.1 | 2.4 | 9.7 | [5 empty] | 12 |  |  | 2.73 | [10 empty] | 1.251 | 1.181 | 0.74 | 0.61 | 3203 | 2409 | Cát hạt mịn |  | 3205 | 2415 | 0 | #REF! | #REF! | #REF! | #REF! | FALSE cứng | FALSE | cứng | rắn | cứng
112 | HK7 | D3 | 27 | 27.45 |  |  |  | 2.5 | 89.3 | 5 | 3.2 | [5 empty] | 11.1 |  |  | 2.69 | [10 empty] | 1.264 | 1.243 | 0.7 | 0.67 | 3248 | 2442 | Cát hạt mịn |  | 3280 | 2470 | 0 | #REF! | #REF! | #REF! | #REF! | FALSE cứng | FALSE | cứng | rắn | cứng
113 | HK7 | D4 | 29 | 29.45 |  |  | 4.3 | 3.6 | 80.4 | 0.1 | 11.6 | [5 empty] | 9 |  |  | 2.69 | [10 empty] | 1.225 | 1.097 | 0.74 | 0.64 | 3357 | 2325 | Cát hạt mịn |  | 3395 | 2341.667 | 0 | #REF! | #REF! | #REF! | #REF! | FALSE cứng | FALSE | cứng | rắn | cứng
114 | HK7 | D5 | 32 | 32.45 |  |  | 6.8 | 2.1 | 70.7 | 13.4 | 7 | [5 empty] | 9.4 |  |  | 2.71 | [10 empty] | 1.112 | 1.086 | 0.68 | 0.61 | 3212 | 2421 | Cát hạt mịn |  | 3220 | 2435 | 0 | #REF! | #REF! | #REF! | #REF! | FALSE cứng | FALSE | cứng | rắn | cứng
115 | HK8 | U1 | 2.8 | 3 | 26.1 | 26.7 | 11.5 | 12.4 | 6.4 | 11.2 | 5.7 | [5 empty] | 33.2 | 1.72 | 1.291291 | 2.69 | 1.083186 | 51.99661 | 82.44936 | 38.5 | 23.8 | 14.7 | 0.6394558 | 1107 | 0.207 | 0.033 | [6 empty] | Sét pha, dẻo mềm |  | 0 | 0 | 0.345 | #REF! | #REF! | #REF! | #REF! | Sét pha dẻo mềm | Sét pha | dẻo mềm | dẻo | dẻo mềm
116 | HK8 | U2 | 4.8 | 5 | 23.3 | 31.2 | 18.6 | 24.1 | 2.8 | [7 empty] | 35.5 | 1.73 | 1.276753 | 2.69 | 1.106908 | 52.53707 | 86.27189 | 40.9 | 25.1 | 15.8 | 0.6582278 | 1031 | 0.187 | 0.041 | [6 empty] | Sét pha, dẻo mềm |  | 0 | 0 | 0.3116667 | #REF! | #REF! | #REF! | #REF! | Sét pha dẻo mềm | Sét pha | dẻo mềm | dẻo | dẻo mềm
117 | HK8 | U3 | 7 | 7.2 | 28.1 | 29.9 | 12.7 | 11.5 | 9.6 | 8.2 | [6 empty] | 29.8 | 1.84 | 1.417565 | 2.68 | 0.8905652 | 47.10577 | 89.67788 | 38.3 | 21.6 | 16.7 | 0.491018 | 1340 | 0.225 | 0.028 | [6 empty] | Sét pha, dẻo cứng |  | 0 | 0 | 0.375 | #REF! | #REF! | #REF! | #REF! | Sét pha dẻo cứng | Sét pha | dẻo cứng | dẻo | dẻo cứng
118 | HK8 | U4 | 8.8 | 9 | 21.4 | 24.3 | 18.9 | 20.3 | 10 | 5.1 | [6 empty] | 34.8 | 1.78 | 1.320475 | 2.72 | 1.059865 | 51.45313 | 89.30947 | 39.7 | 23 | 16.7 | 0.7065868 | 844 | 0.183 | 0.039 | [6 empty] | Sét pha, dẻo mềm |  | 0 | 0 | 0.305 | #REF! | #REF! | #REF! | #REF! | Sét pha dẻo mềm | Sét pha | dẻo mềm | dẻo | dẻo mềm
119 | HK8 | U5 | 10.8 | 11 | 26.4 | 17.6 | 32 | 21.2 | 2.8 | [7 empty] | 36.8 | 1.82 | 1.330409 | 2.68 | 1.014418 | 50.35786 | 97.22229 | 41.8 | 24.8 | 17 | 0.7058824 | 1130 | 0.175 | 0.04 | [6 empty] | Sét pha, dẻo mềm |  | 0 | 0 | 0.2916667 | #REF! | #REF! | #REF! | #REF! | Sét pha dẻo mềm | Sét pha | dẻo mềm | dẻo | dẻo mềm
120 | HK8 | U6 | 12.8 | 13 | 33.5 | 24 | 22 | 13.8 | 4.6 | 2.1 | [6 empty] | 31.1 | 1.85 | 1.411137 | 2.73 | 0.9346108 | 48.31002 | 90.84316 | 40 | 24.4 | 15.6 | 0.4294872 | 1547 | 0.222 | 0.026 | [6 empty] | Sét pha, dẻo cứng | #REF! | 0 | 0 | 0.37 | #REF! | #REF! | #REF! | #REF! | Sét pha dẻo cứng | Sét pha | dẻo cứng | dẻo | dẻo cứng
121 | HK8 | U7 | 14.8 | 15 | 21 | 17.8 | 25.2 | 1.6 | 5.7 | 4.4 | 9.8 | 5.5 | 9 |  |  |  | 27.6 | 1.86 | 1.45768 | 2.69 | 0.8453978 | 45.81114 | 87.82137 | 38.4 | 26.2 | 12.2 | 0.1147541 | 1627 | 0.269 | 0.03 | [6 empty] | Sét pha, nửa cứng |  | 0 | 0 | 0.4483333 | #REF! | #REF! | #REF! | #REF! | Sét pha nửa cứng | Sét pha | nửa cứng | dẻo | nửa cứng
122 | HK8 | U8 | 16.8 | 17 | 29.4 | 18.7 | 16.2 | 5.7 | 12.4 | 1.6 | 5.3 | 7.2 | 3.5 |  |  |  | 28.4 | 1.86 | 1.448598 | 2.73 | 0.8845806 | 46.9378 | 87.64831 | 43.8 | 27.7 | 16.1 | 0.04347826 | 1811 | 0.266 | 0.024 | [6 empty] | Sét pha, nửa cứng |  | 0 | 0 | 0.4433333 | #REF! | #REF! | #REF! | #REF! | Sét pha nửa cứng | Sét pha | nửa cứng | dẻo | nửa cứng
123 | HK8 | U9 | 18.8 | 19 | 21.06492 | 10.53508 | 27.2 | 7.2 | 14.2 | 6.3 | 4.4 | 2.2 | 6.9 |  |  |  | 25.4 | 1.85 | 1.475279 | 2.7 | 0.8301622 | 45.36003 | 82.61037 | 40.8 | 24.5 | 16.3 | 0.05521472 | 1705 | 0.257 | 0.027 | [6 empty] | Sét pha, nửa cứng |  | 0 | 0 | 0.4283333 | #REF! | #REF! | #REF! | #REF! | Sét pha nửa cứng | Sét pha | nửa cứng | dẻo | nửa cứng
124 | HK8 | U10 | 20.8 | 21 | 29.6 | 26.4 | 26.6 | 1.9 | 1.9 | 3 | 3.2 | 3.2 | 4.2 |  |  |  | 27.4 | 1.93 | 1.514914 | 2.69 | 0.7756788 | 43.68351 | 95.0213 | 40 | 27 | 13 | 0.03076923 | 1703 | 0.234 | 0.023 | [6 empty] | Sét pha, nửa cứng | #REF! | 0 | 0 | 0.39 | #REF! | #REF! | #REF! | #REF! | Sét pha nửa cứng | Sét pha | nửa cứng | dẻo | nửa cứng
125 | HK8 | D1 | 23 | 23.45 |  |  | 2.3 | 4.6 | 66.9 | 14 | 12.2 | [5 empty] | 11.5 |  |  | 2.68 | [10 empty] | 1.36 | 1.225 | 0.79 | 0.63 | 3338 | 2314 | Cát hạt mịn |  | 3363.333 | 2323.333 | 0 | #REF! | #REF! | #REF! | #REF! | FALSE cứng | FALSE | cứng | rắn | cứng
126 | HK8 | D2 | 25 | 25.45 |  |  | 9.1 | 11.8 | 63.4 | 10.2 | 5.5 | [5 empty] | 11 |  |  | 2.7 | [10 empty] | 1.324 | 1.212 | 0.76 | 0.67 | 3359 | 2351 | Cát hạt mịn |  | 3398.333 | 2385 | 0 | #REF! | #REF! | #REF! | #REF! | FALSE cứng | FALSE | cứng | rắn | cứng
127 | HK8 | D3 | 27 | 27.45 |  |  | 7.6 | 12 | 56.2 | 12.9 | 11.3 | [5 empty] | 10.4 |  |  | 2.7 | [10 empty] | 1.31 | 1.125 | 0.72 | 0.62 | 3317 | 2318 | Cát hạt mịn | #REF! | 3328.333 | 2330 | 0 | #REF! | #REF! | #REF! | #REF! | FALSE cứng | FALSE | cứng | rắn | cứng
128 | HK8 | D4 | 29 | 29.45 |  |  | 8.7 | 10.9 | 71.7 | 2.4 | 6.3 | [5 empty] | 9.8 |  |  | 2.72 | [10 empty] | 1.107 | 0.986 | 0.66 | 0.62 | 3329 | 2320 | Cát hạt mịn |  | 3348.333 | 2333.333 | 0 | #REF! | #REF! | #REF! | #REF! | FALSE cứng | FALSE | cứng | rắn | cứng
129 | HK8 | D5 | 31 | 31.45 |  |  | 5.5 | 5.4 | 71.2 | 14.9 | 3 | [5 empty] | 9.3 |  |  | 2.7 | [10 empty] | 1.148 | 0.976 | 0.73 | 0.61 | 3339 | 2234 | Cát hạt mịn |  | 3365 | 2256.667 | 0 | #REF! | #REF! | #REF! | #REF! | FALSE cứng | FALSE | cứng | rắn | cứng
130 | HK8 | D6 | 33 | 33.45 |  |  | 9.2 | 14.9 | 66.8 | 5 | 4.1 | [5 empty] | 9.4 |  |  | 2.69 | [10 empty] | 1.151 | 0.968 | 0.74 | 0.62 | 3208 | 2419 | Cát hạt mịn |  | 3213.333 | 2431.667 | 0 | #REF! | #REF! | #REF! | #REF! | FALSE cứng | FALSE | cứng | rắn | cứng
131 | HK8 | D7 | 35 | 35.45 |  |  | 4.2 | 8 | 82.4 | 3.4 | 2 | [5 empty] | 8.8 |  |  | 2.69 | [10 empty] | 1.107 | 0.983 | 0.66 | 0.65 | 3343 | 2455 | Cát hạt mịn | #REF! | 3371.667 | 2491.667 | 0 | #REF! | #REF! | #REF! | #REF! | FALSE cứng | FALSE | cứng | rắn | cứng
132 | HK8 | D8 | 37 | 37.45 |  |  |  | 8.8 | 11.1 | 57.9 | 6.8 | 7.3 | 8.1 |  |  |  | 8.1 |  |  | 2.69 | [10 empty] | 0.846 | 0.823 | 0.74 | 0.65 | 3513 | 2634 | Cát thô vừa lẫn sỏi sạn | #REF! | 3521.667 | 2656.667 | 0 | #REF! | #REF! | #REF! | #REF! | FALSE cứng | FALSE | cứng | rắn | cứng
133 | HK8 | D9 | 39.5 | 39.76 | [6 empty] | 8.6 | 14.1 | 8.6 | 8.5 | 60.2 |  |  |  |  | 2.7 | [16 empty] | Cuội sỏi |  | 0 | 0 | 0 | #REF! | #REF! | #REF! | #REF! | FALSE cứng | FALSE | cứng | rắn | cứng
134 | HK8 | D10 | 42 | 42.07 | [6 empty] | 11.4 | 10.5 | 9 | 7 | 62.1 |  |  |  |  | 2.68 | [16 empty] | Cuội sỏi | #REF! | 0 | 0 | 0 | #REF! | #REF! | #REF! | #REF! | FALSE cứng | FALSE | cứng | rắn | cứng
Hà Nội: 08/04/2026
Người lập | [17 empty] | TP. Thí nghiệm | [13 empty] | Đại diện Công ty
Đoàn Ngọc Hoàn | [17 empty] | Bùi Văn Huy